## tabls
Cuadro 1.
RANGOS DE CALIFICACIÓN DEL PCI
Rango | Clasificación | Simbología |  | Rango | Calificación
100 – 85 | Excelente |  |  | 5.0 - 4.0 | Muy Buena
85 – 70 | Muy Bueno |  |  | 4.0 - 3.0 | Buena |  |  | Mantenimiento Periódico - Correctivo |  |  | Muy Bueno
70 – 55 | Bueno |  |  | 3.0 - 2.0 | Regular |  |  | Estabilización-Mantenimiento Correctivo |  |  | Bueno
55 – 40 | Regular |  |  | 2.0 - 1.0 | Mala |  |  | Rehabilitación |  |  | Regular
40 – 25 | Malo |  |  | 1.0 - 0.0 | Muy Mala |  |  | Estabilización-Reconstrucción |  |  | Malo
25 – 10 | Muy Malo | [9 empty] | Muy Malo
10 – 0 | Fallado | [9 empty] | Fallado
PROFUNDIDAD MAXIMO DEL BACHE | DIAMETRO PROMEDIO DEL BACHE
| 120 a 203 mm | >203 y >=457 mm | >457 y>= 762 mm |  | # Carriles de Tráfico (Dos Direcciones) | % Camiones en el Carril de Diseño | # Carriles de Carriles en cada Dirección | % ESAL en el Carril de Diseño
1.27 a 2.5 cm | B | B | M |  | 2 | 50 | 1 | 100
2.5 a 5.0 cm | B | M | M |  | 4 | 45 | 2 | 80 - 100
>5.0 cm | M | M | A |  | 6 ó más | 10 | 3 | 60 - 80
[7 empty] | 4 | 50 - 75
Niveles de confiabilidad sugeridos para diferentes carreteras
Clasificación |  | Urbana | Rural |  | Condición de Diseño | Desviación Estándar |  |  | Calidad de Drenaje | Porcentaje de tiempo en que la nueva estructura de pavimento está expuesta a niveles de humedad cercanos a la saturación
Autopistas Interprovinciales y otras |  | 85 - 99-9 | 80 - 99.9 |  | Pavimentos flexibles | 0,40 – 0,50 | [8 empty] | Cargas Equivalentes (Periodo de Diseño) | Espesor mínimo (cm)
Arterias Principales |  | 80 - 90 | 75 - 95 |  | Construcción nueva | 0,35 – 0,40 |  |  |  | Menos de 1% | 1 -5 % | 5 -25% | Más de 25% |  |  | Mezcla Asfaltica (todas las capas) | Base y/o Subbase granular
Colectoras de Tránsito |  | 80 - 95 | 75 - 95 |  | Sobre- capas | 0,50 |  |  | Excelente | 1.4 - 1.35 | 1.35 - 1.30 | 1.4 - 1.37 | 1.2
Carreteras Locales |  | 50 - 80 | 50 - 80 | [5 empty] | Bueno | 1.35 - 1.25 | 1.25 - 1.15 | 1.15 - 1.00 | 1 |  | < 50000 | 2.5 (*) | 10
[9 empty] | Regular | 1.25 - 1.15 | 1.15 - 1.05 | 1.05 - 0.80 | 0.8 |  | 50000 - 150000 | 5 | 10
[9 empty] | Pobre | 1.15 - 1.05 | 1.05 - 0.80 | 0.80 - 0.60 | 0.6 |  | 150000 - 500000 | 6.25 | 10
[9 empty] | Deficiente | 1.05 - 0.95 | 0.95 - 0.75 | 0.75 - 0.40 | 0.4 |  | 500000 - 2000000 | 7.5 | 15
[15 empty] | 2000000 - 7000000 | 8.75 | 15
[7 empty] | Fallas Funcionales | Fallas Estructurales | [6 empty] | > 7000000 | 10 | 15
[7 empty] | Exudación | Piel de Cocodrilo | [6 empty] | (*) o tratmiento superficial, según tipo de vía.
[7 empty] | Fisuramiento en bloque | Depresión
[7 empty] | Desniveles Localizados | Parches
[7 empty] | Corrugación | Cruce de Ferrocarril
[7 empty] | Fisuramiento de borde | Desplazamiento
[7 empty] | Fisuramiento de reflexión | Fisuramiento de Resbalamiento
[7 empty] | Desnivel Carril/Espaldón | Hinchamiento
[7 empty] | Fisuras Longitudinales y Transversales | Desmoronamiento/ Interperismo
Baches
Agregado Pulido
Ahuellamiento
[14 empty] | Tipo | Tamaño | Aplicción |  | TAMICES |  | % que pasa
[14 empty] | A-1 | Fino | Sello de grietas y sellado fino en vías de tráfico liviano. |  | mm | ASTM | Tipo A- 1 | Tipo B- 1 | Tipo C- 1 | Tipo D- 1
[14 empty] | B-1 | Media o General | Sellado general para aumentar la textura. |  | 12.5 | ½” | ------ | ------ | ----- | 100
[14 empty] | C-1 | Grueso | Producen una superficie con textura profunda y se usan en vías con alto nivel de tránsito. |  | 10 | 3/8” | ------ | 100 | 100 | 85 - 98
[14 empty] | D-1 | Grueso |  |  | 5 | Nº 4 | 100 | 85 – 95 | 70 – 90 | 62 – 80
[18 empty] | 2,5 | Nº 8 | 85 – 95 | 62 – 80 | 45 – 70 | 41 – 61
[18 empty] | 1,25 | Nº 16 | 65 – 80 | 45 – 65 | 28 – 50 | 28 – 46
[18 empty] | 0,63 | Nº 30 | 40 – 60 | 30 – 50 | 18 – 34 | 18 – 34
[18 empty] | 0,315 | Nº 50 | 25 - 42 | 18 – 35 | 12 – 25 | 11 – 23
[18 empty] | 0,16 | Nº 100 | 15 - 30 | 10 - 24. | 7 – 17 | 6 – 15
[18 empty] | 0,08 | Nº 200 | 10 - 20 . | 5 - 15. | 5 – 11 | 4 - 9.
[18 empty] | TAMICES |  | % que pasa
[18 empty] | mm | ASTM | Tipo A- 1 | Tipo B- 1 | Tipo C- 1 | Tipo D- 1 | Tipo E- 1 | Tipo F- 1
[18 empty] | 37.5 | 1 ½” | 100 | ------ | ------ | ------ | ------ | ------
[18 empty] | 25 | 1” | 90-100 | 100 | ------ | ------ | ------ | ------
[18 empty] | 18.75 | 3/4” | 20-55 | 90-100 | 100 | ------ | ------ | ------
[18 empty] | 12.5 | ½” | 0-15 | 20-55 | 90-100 | 100 | 100 | ------
[18 empty] | 10 | 3/8” | 0-5 | 0-15 | 40-75 | 90-100 | 90-100 | 100
[18 empty] | 5 | Nº 4 | ------ | 0-5 | 0-15 | 0-20 | 10-30. | 75-100
[18 empty] | 2,5 | Nº 8 | ------ |  | 0-5 | 0-10 | 0-10 | 20-55
[18 empty] | 1,25 | Nº 16 | ------ |  |  | 0-5 | 0-5 | 0-10
[18 empty] | 0,63 | Nº 30 | ------ |  |  |  |  | 0-5
[18 empty] | 0,08 | Nº 200 | 0 - 2 | 0 - 2 | 0 - 2 | 0 - 2 | 0 - 2 | 0 - 2
[19 empty] | TIPO DE TRATAMIENTO | Agregados (Kilogramos) | [5 empty] | Asfalto
[20 empty] | Tipo A- 1 | Tipo B- 1 | Tipo C- 1 | Tipo D- 1 | Tipo E- 1 | Tipo F- 1 | litros
TSB-1
[19 empty] | Capa única |  |  |  | 14-16 |  | 1.4-2.0 | 0.9-1.6
TSB-2A
[19 empty] | Primera Capa |  |  |  | 11-14. |  |  | 0.9-1.6
[19 empty] | Segunda Capa |  |  |  |  | 8-11. | 0.7-1.1
TSB-2B
[19 empty] | Primera Capa |  |  | 14-16 |  |  |  | 1.4-2.0
[19 empty] | Segunda Capa |  |  |  |  | 8-11. | 0.7-1.1
TSB-2C
[19 empty] | Primera Capa |  | 22-27 |  |  |  |  | 1.8-2.3
[19 empty] | Segunda Capa |  |  | 11-14. |  |  | 0.9-1.6
TSB-3
[19 empty] | Primera Capa | 15-18 |  |  |  |  | 0.9-1.6
[19 empty] | Segunda Capa |  | 7-9. |  |  |  |  | 1.6-2.3
[19 empty] | Tercera Capa |  |  | 5-6. |  |  | 1.1-1.6

## datos
|  |  | Tramo de Via | Longitud (km) | Sección (m) | Área Sección (m2)
|  |  | Azogues - Cojitambo | 7.5 | 8 | 60000 |  | e | 5
|  |  | Cojitambo - Deleg | 8.6 | 7.5 | 64500 |  | sd | 10
|  |  | Deleg - La Raya | 4.9 | 7.5 | 36750
|  |  | LONGITUD TOTAL | 21 |  | 161250
|  | 16.1 |  | 13.5 |  | 101250
|  |  | Área de muestra | N | n | i | l | Li
|  |  | 325 | 496.1538 | 15.53047 | 31 | 42.32558 | 1312.093 | 317.4419
|  | N | 232 | 695.0431 | 15.66199 | 43 | 30.21395 | 1299.2
|  |  | 139 | 1160.072 | 15.79576 | 72 | 18.10233 | 1303.367
|  |  | # de muestras a ser evaluadas (n asumido) |  | 16 | e | 5 | %
[6 empty] | sd | 10
error
|  |  |  | N | n | i | l | Li
|  |  | 325 | 184.6154 | 14.79769 | 11 | 40.625 | 446.875
|  |  | 232 | 258.6207 | 15.12287 | 16 | 29 | 464
|  |  | 139 | 431.6547 | 15.46267 | 26 | 17.375 | 451.75
|  |  | n (asumido) |  | 16
i
|  |  |  | N | n | i | l | Li
|  |  | 325 | 311.5385 | 15.26502 | 19 | 43.33333 | 823.3333
|  |  | 232 | 436.4224 | 15.46835 | 27 | 17.18519 | 464
|  |  | 139 | 728.4173 | 15.67717 | 45 | 10.2963 | 463.3333
|  |  | n (asumido) |  | 16
496.1538
40
| 0 | 43 | 1312 |  | TRAMO | ABS INICIAL | ABS FINAL | ÁREA TRAMO | PCI | CALIFICACIÓN | SIMBOLOGÍA
1 | 43 | 83 |  |  | 1 | 0 + 043 | 0 + 083 | 320 | 74 | MUY BUENO.
2 | 1395 | 1435 |  |  | 2 | 1 + 395 | 1 + 435 | 320 | 45 | REGULAR
3 | 2747 | 2787 |  |  | 3 | 2 + 747 | 2 + 787 | 320 | 74 | MUY BUENO. |  | Rango | Clasificación | Simbología
4 | 4099 | 4139 |  |  | 4 | 4 + 099 | 4 + 139 | 320 | 84 | MUY BUENO. |  | 100 – 85 | Excelente
5 | 5451 | 5491 |  |  | 5 | 5 + 451 | 5 + 491 | 320 | 48 | REGULAR |  | 85 – 70 | Muy Bueno
6 | 6803 | 6843 |  |  | 6 | 6 + 803 | 6 + 843 | 320 | 59 | BUENO. |  | 70 – 55 | Bueno
7 | 8155 | 8198 |  |  | 7 | 8 + 155 | 8 + 198 | 317.475 | 18 | MUY MALO |  | 55 – 40 | Regular
8 | 9510 | 9553 |  |  | 8 | 9 + 510 | 9 + 553 | 317.475 | 31 | MALO |  | 40 – 25 | Malo
9 | 10865 | 10908 |  |  | 9 | 10 + 865 | 10 + 908 | 317.475 | 28 | MALO |  | 25 – 10 | Muy Malo
10 | 12220 | 12263 |  |  | 10 | 12 + 220 | 12 + 263 | 317.475 | 31 | MALO |  | 10 – 0 | Fallado
11 | 13575 | 13618 |  |  | 11 | 13 + 575 | 13 + 618 | 317.475 | 28 | MALO
12 | 14930 | 14973 |  |  | 12 | 14 + 930 | 14 + 973 | 317.475 | 78 | MUY BUENO
13 | 16285 | 16328 |  |  | 13 | 16 + 285 | 16 + 328 | 317.475 | 50 | REGULAR
14 | 17640 | 17683 |  |  | 14 | 17 + 640 | 17 + 683 | 317.475 | 0 | FALLADO
15 | 18995 | 19038 |  |  | 15 | 18 + 995 | 19 + 038 | 317.475 | 54 | REGULAR
16 | 20350 | 20393 |  |  | 16 | 20 + 350 | 20 + 393 | 317.475 | 82 | MUY BUENO
17 | 21705 | 21748 |  |  | PCIR |  |  |  | 49 | REGULAR
[5 empty] | TRAMO | ABS INICIAL | ABS FINAL | AREA TRAMO | PCI | CALIFICACION | SIMBOLOGÍA
[5 empty] | AD. 1 | 0 + 225 | 0 + 265 | 320 | 22 | MUY MALO
[5 empty] | AD . 2 | 3 + 115 | 3 + 155 | 320 | 46 | MALO
|  |  |  | 5 | AD . 3 | 8 + 720 | 8 + 763 | 317.475 | 13 | MUY MALO
|  |  |  | 6 | AD . 4 | 9 + 250 | 9 + 293 | 317.475 | 50 | REGULAR
|  |  |  | 8 | AD . 5 | 12 + 770 | 12 + 813 | 317.475 | 8 | FALLADO
|  |  |  | 9 | AD . 6 | 14 + 400 | 14 + 443 | 317.475 | 33 | MALO
|  |  |  | 10 | AD . 7 | 18 + 140 | 18 + 183 | 317.475 | 10 | FALLADO
|  |  |  | 11 | AD. 8 | 19 + 950 | 19 + 993 | 317.475 | 16 | MUY MALO
[5 empty] | PCIA |  |  |  | 24.75 | MALO
[5 empty] | N | 25 |  | PCIS | 40.27 | MALO
[5 empty] | A | 9

## resumen
TRAMO | ABS INICIAL | ABS FINAL | FALLAS PRINCIPALES. |  | PCI | CALIFICACIÓN | PROPUESTA DE REHABILITACIÓN |  |  |  | TRAMO | ABS INICIAL | ABS FINAL | ÁREA TRAMO | PRINCIPALES FALLAS EXISTENTES. | PCI | CALIFICACIÓN | SIMBOLOGÍA
AZOGUES- COJITAMBO | 0 + 043 | 0 + 083 | Agregado pulido, Ahuellamiento.Fisuras. |  | 74 | MUY BUENO. | Sellos Asfalticos Sellado de Grietas | reforzamiento de carpeta |  |  | 1 | 0 + 043 | 0 + 083 | 320 | Agregado pulido, Ahuellamiento, Fisuras. | 74 | MUY BUENO.
| 0 + 225 | 0 + 265 | Depresión, Desmoronamiento, Baches. |  | 22 | MUY MALO |  |  |  |  | 2 | 1 + 395 | 1 + 435 | 320 | Intemperismo, Piel de cocodrilo. | 45 | REGULAR
| 1 + 395 | 1 + 435 | Intemperismo, Piel de cocodrilo. |  | 45 | REGULAR |  |  |  |  | 3 | 2 + 747 | 2 + 787 | 320 | Ahuellamiento, Fisuras. | 74 | MUY BUENO.
| 2 + 747 | 2 + 787 | Ahuellamiento, Fisuras. |  | 74 | MUY BUENO. |  |  |  |  | 4 | 4 + 099 | 4 + 139 | 320 | Intemperismo, Ahuellamiento. | 84 | MUY BUENO.
| 3 + 115 | 3 + 155 | Fisuras por Deslizamiento, Depresión. |  | 46 | MALO | Bacheo Parcial Profundo |  |  |  | 5 | 5 + 451 | 5 + 491 | 320 | Corrugación, Parches, Ahuellamiento. | 48 | REGULAR
| 4 + 099 | 4 + 139 | Intemperismo, Ahuellamiento. |  | 84 | MUY BUENO. | Bacheo superficial |  |  |  | 6 | 6 + 803 | 6 + 843 | 320 | Fisuras, Piel de Cocodrilo, Depresión. | 59 | BUENO.
| 5 + 451 | 5 + 491 | Corrugación, Parches, Ahuellamiento. |  | 48 | REGULAR |  |  |  |  | 7 | 8 + 155 | 8 + 198 | 317.475 | Ahuellamiento, Desniveles localizados, Exudación, Piel de Cocodrilo. | 18 | MUY MALO
| 6 + 803 | 6 + 843 | Fisuras, Piel de Cocodrilo,Depresión. |  | 59 | BUENO. | Sellado de Grietas Bacheo Superficial |  |  |  | 8 | 9 + 510 | 9 + 553 | 317.475 | Agregado pulido, Depresión, Ahuellamiento. | 31 | MALO
COJITAMBO- DELEG | 8 + 155 | 8 + 198 | Ahuellamiento, Desniveles localizados, Exudación, Piel de Cocodrilo. |  | 18 | MUY MALO |  |  |  |  | 9 | 10 + 865 | 10 + 908 | 317.475 | Piel de Cocodrilo, Depresión. | 28 | MALO
| 8 + 720 | 8 + 763 | Depresión, Piel de Cocodrilo, Fisuras. |  | 13 | MUY MALO | Reconstrucción |  |  |  | 10 | 12 + 220 | 12 + 263 | 317.475 | Piel de Cocodrilo, Fisura de deslizamiento. | 31 | MALO
| 9 + 250 | 9 + 293 | Depresión, Fisuras. |  | 50 | REGULAR | Reconstrucción |  |  |  | 11 | 13 + 575 | 13 + 618 | 317.475 | Hinchamiento, Piel de Cocodrilo, Agregado Pulido. | 28 | MALO
| 9 + 510 | 9 + 553 | Agregado pulido, Depresión, Ahuellamiento. |  | 31 | MALO | Sellado de Grietas Bacheo Superficial |  |  |  | 12 | 14 + 930 | 14 + 973 | 317.475 | Agregado pulido, Parche, Intemperismo. | 78 | MUY BUENO
| 10 + 865 | 10 + 908 | Piel de Cocodrilo, Depresión. |  | 28 | MALO |  |  |  |  | 13 | 16 + 285 | 16 + 328 | 317.475 | Hinchamiento, Fisuras, Ahuellamiento. | 50 | REGULAR
| 12 + 220 | 12 + 263 | Piel de Cocodrilo, Fisura de deslizamiento. |  | 31 | MALO | Bacheo |  |  |  | 14 | 17 + 640 | 17 + 683 | 317.475 | Intemperismo, Hinchamiento, Fisuras. | 0 | FALLADO
| 12 + 770 | 12 + 813 | Depresión, Desmoronamiento, Ahuellamiento. |  | 8 | FALLADO | Reconstrucción |  |  |  | 15 | 18 + 995 | 19 + 038 | 317.475 | Agregado Pulido, Exudación. | 54 | REGULAR
| 13 + 575 | 13 + 618 | Hinchamiento, Piel de Cocodrilo, Agregado Pulido. |  | 28 | MALO | Reconstrucción |  |  |  | 16 | 20 + 350 | 20 + 393 | 317.475 | Agregado Pulido, Parche, Ahuellamiento. | 82 | MUY BUENO
| 14 + 400 | 14 + 443 | Hinchamiento, Corrugación, Desmoronamiento. |  | 33 | MALO | Reconstrucción |  |  |  | PCIR |  |  |  |  | 49 | REGULAR
| 14 + 930 | 14 + 973 | Agregado pulido, Parche, Intemperismo. |  | 78 | MUY BUENO | Tratamiento Sup. Localizado
| 16 + 285 | 16 + 328 | Hinchamiento, Fisuras, Ahuellamiento. |  | 50 | REGULAR
DELEG- LA RAYA | 17 + 640 | 17 + 683 | Intemperismo, HInchamiento, Fisuras. |  | 0 | FALLADO | Reconstrucción
| 18 + 140 | 18 + 183 | Depresión, Desmoronamiento, Agregado Pulido. |  | 10 | FALLADO | Reconstrucción |  |  |  | TRAMO | ABS INICIAL | ABS FINAL | AREA TRAMO | PRINCIPALES FALLAS EXISTENTES. | PCI | CALIFICACION | SIMBOLOGÍA
| 18 + 995 | 19 + 038 | Agregado Pulido, Exudación. |  | 54 | REGULAR |  | DTSB |  |  | AD. 1 | 0 + 225 | 0 + 265 | 320 | Depresión, Desmoronamiento, Baches. | 22 | MUY MALO
| 19 + 950 | 19 + 993 | Agregado Pulido, Parche. |  | 16 | MUY MALO | Bacheo Superficial |  |  |  | AD . 2 | 3 + 115 | 3 + 155 | 320 | Fisuras por Deslizamiento, Depresión. | 46 | MALO
| 20 + 350 | 20 + 393 | Agregado Pulido, Parche, Ahuellamiento. |  | 82 | MUY BUENO |  |  |  |  | AD . 3 | 8 + 720 | 8 + 763 | 317.475 | Depresión, Piel de Cocodrilo, Fisuras. | 13 | MUY MALO
[11 empty] | AD . 4 | 9 + 250 | 9 + 293 | 317.475 | Depresión, Fisuras. | 50 | REGULAR
[11 empty] | AD . 5 | 12 + 770 | 12 + 813 | 317.475 | Depresión, Desmoronamiento, Ahuellamiento. | 8 | FALLADO
[11 empty] | AD . 6 | 14 + 400 | 14 + 443 | 317.475 | Hinchamiento, Corrugación, Desmoronamiento. | 33 | MALO
[11 empty] | AD . 7 | 18 + 140 | 18 + 183 | 317.475 | Depresión, Desmoronamiento, Agregado Pulido. | 10 | FALLADO
[11 empty] | AD. 8 | 19 + 950 | 19 + 993 | 317.475 | Agregado Pulido, Parche. | 16 | MUY MALO
[11 empty] | PCIA |  |  |  |  | 24.75 | MALO
TRAMO | ABS INICIAL | ABS FINAL | PROPUESTA DE MANTENIMIENTO Y REHABILITACIÓN |  |  |  | CRONOGRAMA DE EJECUCIÓN PARA PROPUESTA DE MANTENIMIENTO Y REHABILITACIÓN
[7 empty] | ACTIVIDADES/ TIEMPO (años) | 1 | 2 | 3 | 4 | 5 | 6 | 7 | 8 | 9 | 10 | 11 | 12 | 13 | 14 | 15 | 16 | 17 | 18 | 19 | 20
AZOGUES- COJITAMBO | 0 + 000 | 3 + 110 | Sellos Asfalticos Sellado de Grietas | Reforzamiento de carpeta | Reconstrucción |  | Matenimiento Preventivo
| 3 + 110 | 3 + 160 | Bacheo Parcial Profundo |  |  |  | Rocería y desmonte natural | x | x | x | x | x | x | x | x | x | x | x | x | x | x | x | x | x | x | x | x
| 3 +160 | 3 + 800 | Sellos Asfalticos Sellado de Grietas |  |  |  | Limpieza de drenajes | x | x | x | x | x | x | x | x | x | x | x | x | x | x | x | x | x | x | x | x
| 3 +800 | 4 + 000 | Reconstrucción- Estabilización |  |  |  | Mantenimiento Periódico
| 4 + 000 | 5 + 400 | Bacheo superficial |  |  |  | Sellos de grietas | x | x | x | x | x | x | x | x | x | x | x | x | x | x | x | x | x | x | x | x
| 5+400 | 5+600 | Reconstrucción- Estabilización |  |  |  | Bacheo Superficial | x | x | x | x | x | x | x | x | x | x | x | x | x | x | x | x | x | x | x | x
| 5+600 | 6+800 | Sellos Asfalticos Sellado de Grietas |  |  |  | Bacheo Profundo | x | x | x | x | x | x | x | x | x | x | x | x | x | x | x | x | x | x | x | x
| 6 + 800 | 7 + 600 | Sellado de Grietas Bacheo Superficial |  |  |  | Mantenimiento Correctivo.
COJITAMBO- DELEG | 7 + 600 | 8 + 700 | Sellado de Grietas Bacheo Superficial y Profundo | Reforzamiento de carpeta |  |  | Tratamiento Superficial Localizado | x |  |  |  | x |  |  |  |  | x |  |  |  |  | x
| 8 + 700 | 8 + 800 | Reconstrucción |  |  |  | Tratamientos Superficiales Bituminosos | x |  |  |  | x |  |  |  |  | x |  |  |  |  | x
| 8 + 800 | 9 + 250 | Bacheo Superficial |  |  |  | Actividades de Rehabilitación
| 9 + 250 | 9 + 300 | Reconstrucción |  |  |  | Capas asfálticas de refuerzo | x | [8 empty] | x
| 9 + 300 | 12 + 700 | Sellado de Grietas Bacheo Superficial |  |  |  | Reconstrucción | x
| 12 + 770 | 13 + 000 | Reconstrucción- Estabilización |  |  |  | Actividades de Estabilización | x | x | x | x | x | x | x | x | x | x | x | x | x | x | x | x | x | x | x | x
| 13 + 000 | 14 + 400 | Reconstrucción
| 14 + 400 | 16 + 200 | Sellos Asfalticos
| 16 + 200 | 16 + 400 | Reconstrucción- Estabilización
DELEG- LA RAYA | 16 + 400 | 17 + 700 | Reconstrucción- Estabilización | DTSB
| 17 + 700 | 18 + 200 | Reconstrucción- Estabilización
| 18 + 200 | 19 + 950 | Tratamiento Sup. Localizado
| 19 + 950 | 20 + 000 | Bacheo Superficial
| 20 + 000 | 21 + 000 | Tratamiento Sup. Localizado

## page 1
UNIVERSIDAD DE CUENCA
EVALUACIÓN DEL ÍNDICE DE CONDICIÓN DEL PAVIMENTO (PCI )
PAVIMENTO: FLEXIBLE. CARPETA ASFÁLTIC A
Nombre de la vía: |  |  | AZOGUES - COJITAMBO - DELEG - LA RAYA.
Evaluado por: |  |  | Diana Garcés V.
Fecha: |  |  | 13 de Enero del 2017
Abscisa inicial: |  |  |  |  | Abscisa final: |  |  | Área del tramo: (m2) |  |  |  | 317.475
TIPOS DE FALLAS
1 Piel de cocodrilo m2 10 Fisuramiento Longit. y/o trans. m 2 Exudación m2 11 Parche m2 3 Fisuramiento en bloque m2 12 Agregado Pulido m2 4 Desniveles Localizados m2 13 Baches Unidad 5 Corrugación m2 14 Cruce de ferrocarril m2 6 Depresión m2 15 Surco en Huella (Ahuellamiento) m2 7 Fisuramiento en borde m2 16 Desplazamiento m2 8 Fisuramiento de reflexión m2 17 Fisuramiento de Resbalamiento m2 9 Desnivel carril/espaldón m2 18 Hinchamiento m2 . 19 Desmoronamiento / Intemperismo m2
FALLAS EXISTENTES
Falla |  |  |  | Unidad | Severidad | LARGO m | ANCHO m | PROF. m | TOTAL | Densidad % |  | VD
Fisuramiento de borde |  |  |  | m | b | 2.7 | 0.3 |  | 0.81
Fisuramiento de borde |  |  |  | m | b | 12.7 | 0.3 |  | 3.81 | 1o
Fisuramiento de borde |  |  |  | m | b |  |  |  | 4.62 | 1.455233 |  | 2
Piel de Cocodrilo |  |  |  | m | b | 5.1 | 2.1 |  | 10.71 | 3.373494 |  | 21
Hundiniento |  |  |  | m2 | b | 13 | 2.4 |  | 31.2 | 9.827545 |  | 18
[8 empty] | q | 3 | m |  | 8.255102
CALCULO DEL PCI
VALORES DEDUCIDOS | [8 empty] | TOTAL VD |  | Q | CDV
21 | 18 | 2 | [6 empty] | 41 |  | 3 | 32
21 | 18 | 2 | [6 empty] | 41 |  | 2 | 22
21 | 2 | 2 | [6 empty] | 25 |  | 1 | 30
[9 empty] | 0 |  | 0
[10 empty] | CDV = |  | 32
PCI= 100 - CDV
[10 empty] | PCI= |  | 68
CLASIFICACIÓN
BUENO.

## TRAMO 1
UNIVERSIDAD DE CUENCA
EVALUACIÓN DEL ÍNDICE DE CONDICIÓN DEL PAVIMENTO (PCI )
|  |  |  | Vía: | AZOGUES - COJITAMBO - DELEG - LA RAYA.
Evaluado por: |  | Diana Garcés V. |  | PAVIMENTO FLEXIBLE. CARPETA ASFÁLTIC A | [5 empty] | Área de tramo:
Fecha: | 13 de Enero del 2017 |  |  | Abscisa inicial: |  | 0+050 | Abscisa final: |  | 0+086 | 320 |  | m2
TIPOS DE FALLAS
1 Piel de cocodrilo m2 10 Fisuras Longit. y/o trans. m 2 Exudación m2 11 Parche m2 3 Fisuramiento en bloque m2 12 Agregado Pulido m2 4 Desniveles Localizados m2 13 Baches Unidad 5 Corrugación m2 14 Cruce de ferrocarril m2 6 Depresión m2 15 Surco en Huella (Ahuellamiento) m2 7 Fisuramiento en borde m2 16 Desplazamiento m2 8 Fisuramiento de reflexión m2 17 Fisuramiento de Resbalamiento m2 9 Desnivel carril/espaldón m2 18 Hinchamiento m2 . 19 Desmoronamiento / Intemperismo m2
INVENTARIO DE FALLAS EXISTENTES
Falla |  |  |  |  | Unidad | Severidad | LARGO m | ANCHO m | PROF. m | TOTAL
Parche |  |  |  |  | m2 | m | 2.3 | 1 |  | 2.3
Fisura Longitudinal y/o Transversal |  |  |  |  | m | m | 11.2 | 0.3 |  | 3.36
Fisura Longitudinal y/o Transversal |  |  |  |  | m | m | 8 | 0.3 |  | 2.4
Fisura Longitudinal y/o Transversal |  |  |  |  | m | m | 2 | 0.3 |  | 0.6
Fisura Longitudinal y/o Transversal |  |  |  |  | m | m | 1.5 | 0.3 |  | 0.45
Depresión |  |  |  |  | m2 | b | 0.34 | 0.25 | 0.2 | 0.085
Depresión |  |  |  |  | m | b | 0.3 | 0.25 | 0.2 | 0.075
Depresión |  |  |  |  | m2 | b | 0.56 | 0.4 | 0.2 | 0.224
Agregado Pulido |  |  |  |  | m2 | a | 20 | 8 |  | 160
Ahuellamiento |  |  |  |  | m2 | b | 80 | 0.2 | 0.03 | 16
Desnivel Carril- Berma. |  |  |  |  | m2 | b | 2.5 | 0.4 |  | 1
VALORES DEDUCIDOS DE FALLAS EXISTENTES
Falla |  |  |  |  | Unidad | Severidad | TOTAL | Densidad % | VD | VDT |  | q
Parche (m) |  |  |  |  | m2 | m | 2.3 | 0.71875 | 9 | 54 |  | 5
Fisura Longitudinal y/o Transversal (m) |  |  |  |  | m | m | 6.81 | 2.128125 | 7
Depresión (b) |  |  |  |  | m2 | b | 0.384 | 0.12 | 5
Agregado Pulido (a) |  |  |  |  | m2 | a | 160 | 50 | 13
Ahuellamiento (b) |  |  |  |  | m2 | b | 16 | 5 | 20
Desnivel Carril- Berma (b) |  |  |  |  | m2 | b | 1 | 0.3125 | 0 | m | 8.346939
CALCULO DEL PCI
VALORES DEDUCIDOS | [8 empty] | CDT | Q | CDV
20 | 13 | 9 | 8 | 5 | 0 |  |  |  | 55 | 5 | 26
13 | 9 | 8 | 5 | 2 |  |  |  |  | 37 | 4 | 18 | 12
9 | 8 | 5 | 2 | 2 |  |  |  |  | 26 | 3 | 13
8 | 5 | 2 | 2 | 2 |  |  |  |  | 19 | 2 | 12
5 | 2 | 2 | 2 | 2 |  |  |  |  | 13 | 1 | 13
0
[9 empty] | HDV |  | 26
[9 empty] | PCI |  | 74
CLASIFICACIÓN
MUY BUENO.

## ADIC 1
UNIVERSIDAD DE CUENCA
EVALUACIÓN DEL ÍNDICE DE CONDICIÓN DEL PAVIMENTO (PCI )
|  |  | Vía: | AZOGUES - COJITAMBO - DELEG - LA RAYA.
Evaluado por: |  | Diana Garcés V. | PAVIMENTO FLEXIBLE. CARPETA ASFÁLTIC A | [5 empty] | Área de tramo:
Fecha: | 13 de Enero del 2017 |  | Abscisa inicial: |  | 0 + 225 | Abscisa final: |  | 1 Piel de cocodrilo m2 10 Fisuras Longit. y/o trans. m 2 Exudación m2 11 Parche m2 3 Fisuramiento en bloque m2 12 Agregado Pulido m2 4 Desniveles Localizados m2 13 Baches Unidad 5 Corrugación m2 14 Cruce de ferrocarril m2 6 Depresión m2 15 Surco en Huella (Ahuellamiento) m2 7 Fisuramiento en borde m2 16 Desplazamiento m2 8 Fisuramiento de reflexión m2 17 Fisuramiento de Resbalamiento m2 9 Desnivel carril/espaldón m2 18 Hinchamiento m2 . A1:O7 19 Desmoronamiento / Intemperismo m2 | 320 |  | m2 | ADICIONAL
TIPOS DE FALLAS
1 Piel de cocodrilo m2 10 Fisuras Longit. y/o trans. m 2 Exudación m2 11 Parche m2 3 Fisuramiento en bloque m2 12 Agregado Pulido m2 4 Desniveles Localizados m2 13 Baches Unidad 5 Corrugación m2 14 Cruce de ferrocarril m2 6 Depresión m2 15 Surco en Huella (Ahuellamiento) m2 7 Fisuramiento en borde m2 16 Desplazamiento m2 8 Fisuramiento de reflexión m2 17 Fisuramiento de Resbalamiento m2 9 Desnivel carril/espaldón m2 18 Hinchamiento m2 . 19 Desmoronamiento / Intemperismo m2
INVENTARIO DE FALLAS EXISTENTES
Falla |  |  |  | Unidad | Severidad | LARGO m | ANCHO m | PROF. m | TOTAL
Depresión |  |  |  | m2 | a | 42.33 | 8 | 0.43 | 338.64
Desmoronamiento / Intemperismo |  |  |  | m2 | a | 4 | 8 |  | 32
Desmoronamiento / Intemperismo |  |  |  | m2 | a | 0.7 | 0.9 |  | 0.63
Baches |  |  | 2 | Unidad | m | 0.2 | 0.2 | 0.04 | 0.08
Baches |  |  | 4 | Unidad | a | 0.8 | 0.7 | 0.6 | 2.24
Baches |  |  | 40 | Unidad | a | 0.6 | 0.7 | 0.7 | 16.8
Baches |  |  | 1 | Unidad | a | 0.41 | 0.8 | 0.5 | 0.328
VALORES DEDUCIDOS DE FALLAS EXISTENTES
Falla |  |  |  | Unidad | Severidad | TOTAL | Densidad % | VD | VDT |  | q
Bache (sev. Alta) |  |  |  | Unidad | a | 19.368 | 6.0525 | 98 | 214 |  | 4
Bache (sev. media) |  |  |  | Unidad | m | 0.08 | 0.025 | 0
Desmoronamiento / Intemperismo |  |  |  | m2 | a | 32.63 | 10.196875 | 41
Depresión |  |  |  | m2 | a | 338.64 | 105.825 | 75
[9 empty] | m | 1.183673
CALCULO DEL PCI
VALORES DEDUCIDOS | [7 empty] | CDT | Q | CDV
98 | 13.77551 | [6 empty] | 111.7755 | 2 | 78
13.77551 | 2 | [6 empty] | 15.77551 | 1 | 11 | 12
[8 empty] | HDV |  | 78
[8 empty] | PCI |  | 22
CLASIFICACIÓN
MUY MALO

## TRAMO 2
UNIVERSIDAD DE CUENCA
EVALUACIÓN DEL ÍNDICE DE CONDICIÓN DEL PAVIMENTO (PCI )
|  |  |  | Vía: | AZOGUES - COJITAMBO - DELEG - LA RAYA.
Evaluado por: |  | Diana Garcés V. |  | PAVIMENTO FLEXIBLE. CARPETA ASFÁLTIC A | [5 empty] | Área de tramo:
Fecha: | 13 de Enero del 2017 |  |  | Abscisa inicial: |  | 1 + 395 | Abscisa final: |  | 1 + 435 | 320 |  | m2
TIPOS DE FALLAS
1 Piel de cocodrilo m2 10 Fisuras Longit. y/o trans. m 2 Exudación m2 11 Parche m2 3 Fisuramiento en bloque m2 12 Agregado Pulido m2 4 Desniveles Localizados m2 13 Baches Unidad 5 Corrugación m2 14 Cruce de ferrocarril m2 6 Depresión m2 15 Surco en Huella (Ahuellamiento) m2 7 Fisuramiento en borde m2 16 Desplazamiento m2 8 Fisuramiento de reflexión m2 17 Fisuramiento de Resbalamiento m2 9 Desnivel carril/espaldón m2 18 Hinchamiento m2 . 19 Desmoronamiento / Intemperismo m2
INVENTARIO DE FALLAS EXISTENTES
Falla |  |  |  |  | Unidad | Severidad | LARGO m | ANCHO m | PROF. m | TOTAL
Piel de cocodrilo |  |  |  |  | m2 | b | 10.3 | 1.2 |  | 12.36
Piel de cocodrilo |  |  |  |  | m2 | a | 0.3 | 0.3 |  | 0.09
Piel de cocodrilo |  |  |  |  | m2 | a | 0.7 | 0.7 |  | 0.49
Fisuras en borde |  |  |  |  | m2 | b | 11.7 | 0.3 |  | 3.51
Fisuras en borde |  |  |  |  | m2 | b | 16.5 | 0.3 |  | 4.95
Parche |  |  |  |  | m2 | a | 3 | 1.6 |  | 4.8
Parche |  |  |  |  | m2 | a | 0.7 | 0.7 |  | 0.49
Desmoronamiento / Intemperismo |  |  |  |  | m2 | b | 15 | 5 |  | 75
Depresión |  |  |  |  | m2 | b | 8 | 0.25 |  | 2
Baches |  |  |  |  | unidad | a | 0.8 | 0.8 |  | 0.64
Fisuras Longit. y/o trans. |  |  |  |  | m | m | 10 | 0.3 |  | 3
VALORES DEDUCIDOS DE FALLAS EXISTENTES
Falla |  |  |  |  | Unidad | Severidad | TOTAL | Densidad % | VD | VDT |  | q
Piel de cocodrilo (b). |  |  |  |  | m2 | b | 12.36 | 3.8625 | 23 | 117 |  | 8
Piel de cocodrilo (m) |  |  |  |  | m2 | a | 0.58 | 0.18125 | 26
Fisuras en borde (b) |  |  |  |  | m2 | b | 8.46 | 2.64375 | 3
Parche (a) |  |  |  |  | m2 | a | 5.29 | 1.653125 | 24
Desmoronamiento / Intemperismo (b) |  |  |  |  | m2 | b | 75 | 23.4375 | 8
Depresión (b) |  |  |  |  | m2 | b | 2 | 0.625 | 5
Baches (a) |  |  |  |  | Unidad | a | 0.64 | 0.2 | 28 | m | 7.612245
Fisuras Longit. y/o trans (m) |  |  |  |  | m | m | 3 | 0.9375 | 4
CALCULO DEL PCI
VALORES DEDUCIDOS | [8 empty] | CDT | Q | CDV
28 | 26 | 24 | 13 | 8 | 5 | 4 | 2 |  | 110 | 7 | 55
26 | 24 | 13 | 8 | 5 | 4 | 2 | 2 |  | 84 | 6 | 40 | 12
24 | 13 | 8 | 5 | 4 | 2 | 2 | 2 |  | 60 | 5 | 36
13 | 8 | 5 | 4 | 2 | 2 | 2 | 2 |  | 38 | 4 | 16
8 | 5 | 4 | 2 | 2 | 2 | 2 | 2 |  | 27 | 3 | 13
5 | 4 | 2 | 2 | 2 | 2 | 2 | 2 |  | 21 | 2 | 14
4 | 2 | 2 | 2 | 2 | 2 | 2 | 3 |  | 19 | 1 | 20
[9 empty] | HDV |  | 55
[9 empty] | PCI |  | 45
CLASIFICACIÓN
REGULAR

## TRAMO 3
UNIVERSIDAD DE CUENCA
EVALUACIÓN DEL ÍNDICE DE CONDICIÓN DEL PAVIMENTO (PCI )
|  |  |  | Vía: | AZOGUES - COJITAMBO - DELEG - LA RAYA.
Evaluado por: |  | Diana Garcés V. |  | PAVIMENTO FLEXIBLE. CARPETA ASFÁLTIC A | [5 empty] | Área de tramo:
Fecha: | 13 de Enero del 2017 |  |  | Abscisa inicial: |  | 2 + 747 | Abscisa final: |  | 2 + 787 | 320 |  | m2
TIPOS DE FALLAS
1 Piel de cocodrilo m2 10 Fisuras Longit. y/o trans. m 2 Exudación m2 11 Parche m2 3 Fisuramiento en bloque m2 12 Agregado Pulido m2 4 Desniveles Localizados m2 13 Baches Unidad 5 Corrugación m2 14 Cruce de ferrocarril m2 6 Depresión m2 15 Surco en Huella (Ahuellamiento) m2 7 Fisuramiento en borde m2 16 Desplazamiento m2 8 Fisuramiento de reflexión m2 17 Fisuramiento de Resbalamiento m2 9 Desnivel carril/espaldón m2 18 Hinchamiento m2 . 19 Desmoronamiento / Intemperismo m2
INVENTARIO DE FALLAS EXISTENTES
Falla |  |  |  |  | Unidad | Severidad | LARGO m | ANCHO m | PROF. m | TOTAL
Fisuras Longit. y/o trans. |  |  |  |  | m | b | 12.7 | 0.3 |  | 3.81
Parche |  |  |  |  | m2 | m | 0.9 | 0.8 |  | 0.72
Fisuras en bloque |  |  |  |  | m2 | m | 7 | 1.8 |  | 12.6
Ahuellamiento |  |  |  |  | m2 | m | 12 | 2 |  | 24
Fisuras en borde |  |  |  |  | m2 | m | 15 | 0.3 |  | 4.5
Exudación |  |  |  |  | m2 | b | 0.3 | 1.5 |  | 0.45
Exudación |  |  |  |  | m2 | b | 0.7 | 0.3 |  | 0.21
VALORES DEDUCIDOS DE FALLAS EXISTENTES
Falla |  |  |  |  | Unidad | Severidad | TOTAL | Densidad % | VD | VDT |  | q
Fisuras Longit. y/o trans. |  |  |  |  | m | b | 3.81 | 1.190625 | 3 | 55.6 |  | 5
Parche |  |  |  |  | m2 | m | 0.72 | 0.225 | 5
Fisuras en bloque |  |  |  |  | m2 | m | 12.6 | 3.9375 | 5
Ahuellamiento |  |  |  |  | m2 | m | 24 | 7.5 | 40
Fisuras en borde |  |  |  |  | m2 | m | 4.5 | 1.40625 | 2.5
Exudación |  |  |  |  | m2 | b | 0.66 | 0.20625 | 0.1
[10 empty] | m | 6.510204
CALCULO DEL PCI
VALORES DEDUCIDOS | [8 empty] | CDT | Q | CDV
40 | 5 | 5 | 3 | 2.5 | 0.1 |  |  |  | 55.6 | 5 | 26
5 | 5 | 3 | 2.5 | 2 |  |  |  |  | 17.5 | 4 | 10
5 | 3 | 2.5 | 2 | 2 |  |  |  |  | 14.5 | 3 | 0
3 | 2.5 | 2 | 2 | 2 |  |  |  |  | 11.5 | 2 | 0
2.5 | 2 | 2 | 2 | 2 |  |  |  |  | 10.5 | 1 | 10
[9 empty] | HDV |  | 26
[9 empty] | PCI |  | 74
CLASIFICACIÓN
MUY BUENO.

## ADIC 2
UNIVERSIDAD DE CUENCA
EVALUACIÓN DEL ÍNDICE DE CONDICIÓN DEL PAVIMENTO (PCI )
|  |  | Vía: | AZOGUES - COJITAMBO - DELEG - LA RAYA.
Evaluado por: |  | Diana Garcés V. | PAVIMENTO FLEXIBLE. CARPETA ASFÁLTIC A | [5 empty] | Área de tramo:
Fecha: | 13 de Enero del 2017 |  | Abscisa inicial: |  | 0+043 | Abscisa final: |  | 0+086 | 320 |  | m2
TIPOS DE FALLAS
1 Piel de cocodrilo m2 10 Fisuras Longit. y/o trans. m 2 Exudación m2 11 Parche m2 3 Fisuramiento en bloque m2 12 Agregado Pulido m2 4 Desniveles Localizados m2 13 Baches Unidad 5 Corrugación m2 14 Cruce de ferrocarril m2 6 Depresión m2 15 Surco en Huella (Ahuellamiento) m2 7 Fisuramiento en borde m2 16 Desplazamiento m2 8 Fisuramiento de reflexión m2 17 Fisuramiento de Resbalamiento m2 9 Desnivel carril/espaldón m2 18 Hinchamiento m2 . 19 Desmoronamiento / Intemperismo m2
INVENTARIO DE FALLAS EXISTENTES
Falla |  |  |  | Unidad | Severidad | LARGO m | ANCHO m | PROF. m | TOTAL
Parche |  |  | 2 | m2 | b | 0.7 | 0.7 |  | 0.49
Depresión |  |  |  | m2 | a | 7 | 0.8 | 0.05 | 5.6
Fisura por Deslizamiento |  |  |  | m2 | m | 32 | 3.4 | 0.2 | 108.8
VALORES DEDUCIDOS DE FALLAS EXISTENTES
Falla |  |  |  | Unidad | Severidad | TOTAL | Densidad % | VD | VDT |  | q
Parche |  |  |  | m2 | b | 0.49 | 0.153125 | 0 | 74 |  | 2
Depresión |  |  |  | m2 | a | 5.6 | 1.75 | 19
Fisura por Deslizamiento |  |  |  | m2 | m | 108.8 | 34 | 55
[9 empty] | m | 5.132653
CALCULO DEL PCI
VALORES DEDUCIDOS | [7 empty] | CDT | Q | CDV
55 | 19 | [6 empty] | 74 | 2 | 54
19 | 2 | [6 empty] | 21 | 1 | 21
[8 empty] | HDV |  | 54
[8 empty] | PCI |  | 46
CLASIFICACIÓN
MALO

## TRAMO 4
UNIVERSIDAD DE CUENCA
EVALUACIÓN DEL ÍNDICE DE CONDICIÓN DEL PAVIMENTO (PCI )
|  |  |  | Vía: | AZOGUES - COJITAMBO - DELEG - LA RAYA.
Evaluado por: |  | Diana Garcés V. |  | PAVIMENTO FLEXIBLE. CARPETA ASFÁLTIC A | [5 empty] | Área de tramo:
Fecha: | 13 de Enero del 2017 |  |  | Abscisa inicial: |  | 4 + 099 | Abscisa final: |  | 4 + 139 | 320 |  | m2
TIPOS DE FALLAS
1 Piel de cocodrilo m2 10 Fisuras Longit. y/o trans. m 2 Exudación m2 11 Parche m2 3 Fisuramiento en bloque m2 12 Agregado Pulido m2 4 Desniveles Localizados m2 13 Baches Unidad 5 Corrugación m2 14 Cruce de ferrocarril m2 6 Depresión m2 15 Surco en Huella (Ahuellamiento) m2 7 Fisuramiento en borde m2 16 Desplazamiento m2 8 Fisuramiento de reflexión m2 17 Fisuramiento de Resbalamiento m2 9 Desnivel carril/espaldón m2 18 Hinchamiento m2 . 19 Desmoronamiento / Intemperismo m2
INVENTARIO DE FALLAS EXISTENTES
Falla |  |  |  |  | Unidad | Severidad | LARGO m | ANCHO m | PROF. m | TOTAL
Parche |  |  |  |  | m2 | m | 0.55 | 7.5 |  | 4.125
Parche |  |  |  |  | m2 | m | 1.1 | 1.1 |  | 1.21
Desmoronamiento / Intemperismo |  |  |  |  | m2 | b | 2.4 | 8 |  | 19.2
Ahuellamiento |  |  |  |  | m | b | 16 | 0.5 |  | 8
Fisuras en borde |  |  |  |  | m2 | a | 5.7 | 0.3 |  | 1.71
VALORES DEDUCIDOS DE FALLAS EXISTENTES
Falla |  |  |  |  | Unidad | Severidad | TOTAL | Densidad % | VD | VDT |  | q
Parche |  |  |  |  | m2 | m | 5.335 | 1.6671875 | 13 | 39 |  | 5
Desmoronamiento / Intemperismo |  |  |  |  | m2 | b | 19.2 | 6 | 3
Ahuellamiento |  |  |  |  | m | b | 8 | 2.5 | 14
Fisuras en borde |  |  |  |  | m2 | a | 1.71 | 0.534375 | 9
[10 empty] | m | 8.897959
CALCULO DEL PCI
VALORES DEDUCIDOS | [8 empty] | CDT | Q | CDV
14 | 13 | 9 | 3 | [5 empty] | 39 | 5 | 16
13 | 9 | 3 | 2 | [5 empty] | 27 | 4 | 10
9 | 3 | 2 | 2 | [5 empty] | 16 | 3 | 0
3 | 2 | 2 | 2 | [5 empty] | 9 | 2 | 0
2 | 2 | 2 | 2 | [5 empty] | 8 | 1 | 8
[9 empty] | HDV |  | 16
[9 empty] | PCI |  | 84
CLASIFICACIÓN
MUY BUENO.

## TRAMO 5
UNIVERSIDAD DE CUENCA
EVALUACIÓN DEL ÍNDICE DE CONDICIÓN DEL PAVIMENTO (PCI )
|  |  |  | Vía: | AZOGUES - COJITAMBO - DELEG - LA RAYA.
Evaluado por: |  | Diana Garcés V. |  | PAVIMENTO FLEXIBLE. CARPETA ASFÁLTIC A | [5 empty] | Área de tramo:
Fecha: | 13 de Enero del 2017 |  |  | Abscisa inicial: |  | 5 + 451 | Abscisa final: |  | 5 + 491 | 320 |  | m2
TIPOS DE FALLAS
1 Piel de cocodrilo m2 10 Fisuras Longit. y/o trans. m 2 Exudación m2 11 Parche m2 3 Fisuramiento en bloque m2 12 Agregado Pulido m2 4 Desniveles Localizados m2 13 Baches Unidad 5 Corrugación m2 14 Cruce de ferrocarril m2 6 Depresión m2 15 Surco en Huella (Ahuellamiento) m2 7 Fisuramiento en borde m2 16 Desplazamiento m2 8 Fisuramiento de reflexión m2 17 Fisuramiento de Resbalamiento m2 9 Desnivel carril/espaldón m2 18 Hinchamiento m2 . 19 Desmoronamiento / Intemperismo m2
INVENTARIO DE FALLAS EXISTENTES
Falla |  |  |  |  | Unidad | Severidad | LARGO m | ANCHO m | PROF. m | TOTAL
Parche |  |  |  |  | m2 | b | 5 | 3.4 |  | 17
Parche |  |  |  |  | m2 | a | 0.4 | 0.3 |  | 0.12
Parche |  |  |  |  | m2 | a | 1 | 1 |  | 1
Parche |  |  |  |  | m2 | b | 1.4 | 1 |  | 1.4
Fisuramiento Longit. y/o trans. |  |  |  |  | m | b | 17 | 0.3 |  | 5.1
Fisuramiento Longit. y/o trans. |  |  |  |  | m | b | 3 | 0.3 |  | 0.9
Ahuellamiento |  |  |  |  | m2 | b | 20 | 0.3 |  | 6
Ahuellamiento |  |  |  |  | m3 | b | 15 | 0.3 |  | 4.5
Corrugación |  |  |  |  | m2 | m | 15 | 5 |  | 75
VALORES DEDUCIDOS DE FALLAS EXISTENTES
Falla |  |  |  |  | Unidad | Severidad | TOTAL | Densidad % | VD | VDT |  | q
Parche (b) |  |  |  |  | m2 | b | 18.4 | 5.75 | 3 | 100 |  | 5
Parche (a) |  |  |  |  | m2 | a | 2.52 | 0.7875 | 18
Fisura Longitudinal y/o Transversal (b) |  |  |  |  | m | b | 6 | 1.875 | 3
Ahuellamiento (b) |  |  |  |  | m2 | b | 10.5 | 3.28125 | 26
Corrugación (m) |  |  |  |  | m2 | m | 75 | 23.4375 | 50
[10 empty] | m | 5.591837
CALCULO DEL PCI
VALORES DEDUCIDOS | [8 empty] | CDT | Q | CDV
50 | 26 | 18 | 3 | 3 | 0 |  |  |  | 100 | 5 | 52
26 | 18 | 3 | 3 | 2 |  |  |  |  | 52 | 4 | 28
18 | 3 | 3 | 2 | 2 |  |  |  |  | 28 | 3 | 25
3 | 3 | 2 | 2 | 2 |  |  |  |  | 12 | 2 | 8
3 | 2 | 2 | 2 | 2 |  |  |  |  | 11 | 1 | 12
[9 empty] | HDV |  | 52
[9 empty] | PCI |  | 48
CLASIFICACIÓN
REGULAR

## TRAMO 6
UNIVERSIDAD DE CUENCA
EVALUACIÓN DEL ÍNDICE DE CONDICIÓN DEL PAVIMENTO (PCI )
|  |  |  | Vía: | AZOGUES - COJITAMBO - DELEG - LA RAYA.
Evaluado por: |  | Diana Garcés V. |  | PAVIMENTO FLEXIBLE. CARPETA ASFÁLTIC A | [5 empty] | Área de tramo:
Fecha: | 13 de Enero del 2017 |  |  | Abscisa inicial: |  | 6 + 803 | Abscisa final: |  | 6 + 843 | 320 |  | m2
TIPOS DE FALLAS
1 Piel de cocodrilo m2 10 Fisuras Longit. y/o trans. m 2 Exudación m2 11 Parche m2 3 Fisuramiento en bloque m2 12 Agregado Pulido m2 4 Desniveles Localizados m2 13 Baches Unidad 5 Corrugación m2 14 Cruce de ferrocarril m2 6 Depresión m2 15 Surco en Huella (Ahuellamiento) m2 7 Fisuramiento en borde m2 16 Desplazamiento m2 8 Fisuramiento de reflexión m2 17 Fisuramiento de Resbalamiento m2 9 Desnivel carril/espaldón m2 18 Hinchamiento m2 . 19 Desmoronamiento / Intemperismo m2
INVENTARIO DE FALLAS EXISTENTES
Falla |  |  |  |  | Unidad | Severidad | LARGO m | ANCHO m | PROF. m | TOTAL
Depresión |  |  |  |  | m2 | a | 2.5 | 2.6 | 0.15 | 6.5
Depresión |  |  |  |  | m2 | m | 4.2 | 1.6 | 0.03 | 6.72
Fisuras Longit. y/o trans. |  |  |  |  | m | m | 0.9 | 0.3 |  | 0.27
Fisuras Longit. y/o trans. |  |  |  |  | m | m | 18 | 0.3 | 0.1 | 5.4
Fisuras Longit. y/o trans. |  |  |  |  | m | m | 20 | 0.3 |  | 6
Piel de cocodrilo |  |  |  |  | m2 | m | 2 | 1.1 |  | 2.2
Piel de cocodrilo |  |  |  |  | m2 | m | 5 | 1.3 |  | 6.5
Piel de cocodrilo |  |  |  |  | m2 | m | 2.6 | 0.8 |  | 2.08
Parche |  |  |  |  | m2 | m | 2.1 | 2 |  | 4.2
Parche |  |  |  |  | m2 | m | 1.3 | 1.3 |  | 1.69
VALORES DEDUCIDOS DE FALLAS EXISTENTES
Falla |  |  |  |  | Unidad | Severidad | TOTAL | Densidad % | VD | VDT |  | q
Depresión (a) |  |  |  |  | m2 | a | 6.5 | 2.03125 | 18 | 81 |  | 5
Depresión (m) |  |  |  |  | m3 | m | 6.72 | 2.1 | 9
Fisuras Longit. y/o trans. (m) |  |  |  |  | m | m | 11.67 | 3.646875 | 9
Piel de cocodrilo. (m) |  |  |  |  | m2 | m | 10.78 | 3.36875 | 33
Parche. (m) |  |  |  |  | m2 | m | 5.89 | 1.840625 | 12
[10 empty] | m | 7.153061
CALCULO DEL PCI
VALORES DEDUCIDOS | [8 empty] | CDT | Q | CDV
33 | 18 | 12 | 9 | 9 | 0 |  |  |  | 81 | 5 | 41
18 | 12 | 9 | 9 | 2 |  |  |  |  | 50 | 4 | 26
12 | 9 | 9 | 2 | 2 |  |  |  |  | 34 | 3 | 25
9 | 9 | 2 | 2 | 2 |  |  |  |  | 24 | 2 | 17
9 | 2 | 2 | 2 | 2 |  |  |  |  | 17 | 1 | 11
0
[9 empty] | HDV |  | 41
[9 empty] | PCI |  | 59
CLASIFICACIÓN
BUENO.

## TRAMO 7
UNIVERSIDAD DE CUENCA
EVALUACIÓN DEL ÍNDICE DE CONDICIÓN DEL PAVIMENTO (PCI )
|  |  |  | Vía: | AZOGUES - COJITAMBO - DELEG - LA RAYA.
Evaluado por: |  | Diana Garcés V. |  | PAVIMENTO FLEXIBLE. CARPETA ASFÁLTIC A | [5 empty] | Área de tramo:
Fecha: | 13 de Enero del 2017 |  |  | Abscisa inicial: |  | 8 + 155 | Abscisa final: |  | 8 + 198 | 317.475 |  | m2 | cojitambo deleg
1 Piel de cocodrilo m2 10 Fisuras Longit. y/o trans. m 2 Exudación m2 11 Parche m2 3 Fisuramiento en bloque m2 12 Agregado Pulido m2 4 Desniveles Localizados m2 13 Baches Unidad 5 Corrugación m2 14 Cruce de ferrocarril m2 6 Depresión m2 15 Surco en Huella (Ahuellamiento) m2 7 Fisuramiento en borde m2 16 Desplazamiento m2 8 Fisuramiento de reflexión m2 17 Fisuramiento de Resbalamiento m2 9 Desnivel carril/espaldón m2 18 Hinchamiento m2 . 19 Desmoronamiento / Intemperismo m2
INVENTARIO DE FALLAS EXISTENTES
Falla |  |  |  |  | Unidad | Severidad | LARGO m | ANCHO m | PROF. m | TOTAL
Exudación |  |  |  |  | m2 | b | 2.5 | 0.8 |  | 2
Exudación |  |  |  |  | m2 | b | 40 | 0.5 |  | 20
Exudación |  |  |  |  | m2 | b | 4 | 0.35 |  | 1.4
Exudación |  |  |  |  | m2 | b | 4 | 0.4 |  | 1.6
Piel de cocodrilo |  |  |  |  | m2 | m | 1 | 1.9 |  | 1.9
Piel de cocodrilo |  |  |  |  | m2 | m | 6.8 | 0.7 |  | 4.76
Piel de cocodrilo |  |  |  |  | m2 | m | 6.2 | 1.1 |  | 6.82
Piel de cocodrilo |  |  |  |  | m2 | m | 0.85 | 2.1 |  | 1.785
Parche |  |  |  |  | m2 | a | 1.1 | 1.1 |  | 1.21
Desniveles Localizados |  |  |  |  | m2 | b | 22 | 1.2 |  | 26.4
Ahuellamiento |  |  |  |  | m2 | b | 25 | 1.2 |  | 30
Fisuras Longit. y/o trans. |  |  |  |  | m | b | 15 | 0.3 | 0.4 | 4.5
Baches |  |  |  |  | Unidad | b | 6.5 | 0.4 |  | 2.6
VALORES DEDUCIDOS DE FALLAS EXISTENTES
Falla |  |  |  |  | Unidad | Severidad | TOTAL | Densidad % | VD | VDT |  | q
Exudación (b) |  |  |  |  | m2 | b | 25 | 7.874636 | 11 | 154 |  | 7
Piel de cocodrilo (m) |  |  |  |  | m2 | m | 15.265 | 4.808253 | 48
Parche (a) |  |  |  |  | m2 | a | 1.21 | 0.3811324 | 12
Desniveles Localizados (b) |  |  |  |  | m2 | b | 26.4 | 8.315615 | 38
Ahuellamiento (b) |  |  |  |  | m2 | b | 30 | 9.449563 | 43
Fisuras Longit. y/o trans (b) |  |  |  |  | m | b | 4.5 | 1.417434 | 2 | m | 5.77551
Baches (b) |  |  |  |  | unidad | b | 2.6 | 0.8189621 | 18
CALCULO DEL PCI
VALORES DEDUCIDOS | [8 empty] | CDT | Q | CDV
48 | 43 | 38 | 18 | 12 | 8.530612 |  |  |  | 167.5306 | 6 | 82
43 | 38 | 18 | 12 | 8.530612 | 2 |  |  |  | 121.5306 | 5 | 62
38 | 18 | 12 | 8.530612 | 2 | 2 |  |  |  | 80.53061 | 4 | 42
18 | 12 | 8.530612 | 2 | 2 | 2 |  |  |  | 44.53061 | 3 | 28
12 | 8.530612 | 2 | 2 | 2 | 2 |  |  |  | 28.53061 | 2 | 21
8.530612 | 2 | 2 | 2 | 2 | 2 |  |  |  | 18.53061 | 1 | 19
[9 empty] | HDV |  | 82
[9 empty] | PCI |  | 18
CLASIFICACIÓN
MUY MALO

## ADIC 3.
UNIVERSIDAD DE CUENCA
EVALUACIÓN DEL ÍNDICE DE CONDICIÓN DEL PAVIMENTO (PCI )
|  |  |  | Vía: | AZOGUES - COJITAMBO - DELEG - LA RAYA.
Evaluado por: |  | Diana Garcés V. |  | PAVIMENTO FLEXIBLE. CARPETA ASFÁLTIC A | [5 empty] | Área de tramo:
Fecha: | 13 de Enero del 2017 |  |  | Abscisa inicial: |  | 0+043 | Abscisa final: |  | 0+086 | 317.475 |  | m2
TIPOS DE FALLAS
1 Piel de cocodrilo m2 10 Fisuras Longit. y/o trans. m 2 Exudación m2 11 Parche m2 3 Fisuramiento en bloque m2 12 Agregado Pulido m2 4 Desniveles Localizados m2 13 Baches Unidad 5 Corrugación m2 14 Cruce de ferrocarril m2 6 Depresión m2 15 Surco en Huella (Ahuellamiento) m2 7 Fisuramiento en borde m2 16 Desplazamiento m2 8 Fisuramiento de reflexión m2 17 Fisuramiento de Resbalamiento m2 9 Desnivel carril/espaldón m2 18 Hinchamiento m2 . 19 Desmoronamiento / Intemperismo m2
INVENTARIO DE FALLAS EXISTENTES
Falla |  |  |  |  | Unidad | Severidad | LARGO m | ANCHO m | PROF. m | TOTAL
Piel de cocodrilo |  |  |  |  | m2 | a | 11.6 | 1.4 |  | 16.24
Piel de cocodrilo |  |  |  |  | m2 | a | 7.5 | 1.2 |  | 9
Piel de cocodrilo |  |  |  |  | m2 | a | 6.7 | 0.8 |  | 5.36
Fisura en bloque |  |  |  |  | m2 | b | 7 | 2.15 |  | 15.05
Exudación |  |  |  |  | m2 | b | 0.85 | 1 |  | 0.85
Ahuellamiento |  |  |  |  | m2 | m | 5 | 1 |  | 5
Fisuras en borde |  |  |  |  | m2 | a | 0.5 | 0.15 |  | 0.075
Depresión |  |  |  |  | m2 | a | 34 | 6.2 |  | 210.8
VALORES DEDUCIDOS DE FALLAS EXISTENTES
Falla |  |  |  |  | Unidad | Severidad | TOTAL | Densidad % | VD | VDT |  | q
Piel de cocodrilo. |  |  |  |  | m2 | a | 30.6 | 9.638554 | 61 | 163 |  | 4
Fisura en bloque |  |  |  |  | m2 | b | 15.05 | 4.740531 | 10
Exudación |  |  |  |  | m2 | b | 0.85 | 0.2677376 | 2
Ahuellamiento |  |  |  |  | m2 | m | 5 | 1.574927 | 20
Fisura en borde |  |  |  |  | m2 | a | 0.075 | 0.02362391 | 0
Depresión |  |  |  |  | m2 | a | 210.8 | 66.39893 | 70
[10 empty] | m | 3.755102
CALCULO DEL PCI
VALORES DEDUCIDOS | [8 empty] | CDT | Q | CDV
70 | 61 | 20 | 7.55102 | [5 empty] | 158.551 | 4 | 87
61 | 20 | 7.55102 | 2 | [5 empty] | 90.55102 | 3 | 58
20 | 7.55102 | 2 | 2 | [5 empty] | 31.55102 | 2 | 23
7.55102 | 2 | 2 | 2 | [5 empty] | 13.55102 | 1 | 14
0
[9 empty] | HDV |  | 87
[9 empty] | PCI |  | 13
CLASIFICACIÓN
MUY MALO

## TRAMO 8
UNIVERSIDAD DE CUENCA
EVALUACIÓN DEL ÍNDICE DE CONDICIÓN DEL PAVIMENTO (PCI )
|  |  |  | Vía: | AZOGUES - COJITAMBO - DELEG - LA RAYA.
Evaluado por: |  | Diana Garcés V. |  | PAVIMENTO FLEXIBLE. CARPETA ASFÁLTIC A | [5 empty] | Área de tramo:
Fecha: | 13 de Enero del 2017 |  |  | Abscisa inicial: |  | 9 + 510 | Abscisa final: |  | 9 + 553 | 317.475 |  | m2
TIPOS DE FALLAS
1 Piel de cocodrilo m2 10 Fisuras Longit. y/o trans. m 2 Exudación m2 11 Parche m2 3 Fisuramiento en bloque m2 12 Agregado Pulido m2 4 Desniveles Localizados m2 13 Baches Unidad 5 Corrugación m2 14 Cruce de ferrocarril m2 6 Depresión m2 15 Surco en Huella (Ahuellamiento) m2 7 Fisuramiento en borde m2 16 Desplazamiento m2 8 Fisuramiento de reflexión m2 17 Fisuramiento de Resbalamiento m2 9 Desnivel carril/espaldón m2 18 Hinchamiento m2 . 19 Desmoronamiento / Intemperismo m2
INVENTARIO DE FALLAS EXISTENTES
Falla |  |  |  |  | Unidad | Severidad | LARGO m | ANCHO m | PROF. m | TOTAL
Exudación |  |  |  |  | m2 | b | 1.3 | 0.6 |  | 0.78
Exudación |  |  |  |  | m2 | b | 10 | 0.6 |  | 6
Depresión |  |  |  |  | m2 | a | 15 | 7.3 | 0.15 | 109.5
Desmoronamiento / Intemperismo |  |  |  |  | m2 | b | 1.1 | 0.8 |  | 0.88
Ahuellamiento |  |  |  |  | m2 | b | 12 | 0.6 |  | 7.2
Piel de cocodrilo |  |  |  |  | m2 | a | 0.8 | 1.2 |  | 0.96
Agreagado Pulido |  |  |  |  | m2 | b | 40 | 7.5 |  | 300
VALORES DEDUCIDOS DE FALLAS EXISTENTES
Falla |  |  |  |  | Unidad | Severidad | TOTAL | Densidad % | VD | VDT |  | q
Exudación (b) |  |  |  |  | m2 | b | 6.78 | 2.135601 | 5 | 141 |  | 5
Depresión (a) |  |  |  |  | m2 | a | 109.5 | 34.4909 | 64
Desmoronamiento / Intemperismo (b) |  |  |  |  | m2 | b | 0.88 | 0.2771872 | 6
Ahuellamiento (b) |  |  |  |  | m2 | b | 7.2 | 2.267895 | 27
Piel de cocodrilo (a) |  |  |  |  | m2 | a | 0.96 | 0.302386 | 19
Agreagado Pulido (a) |  |  |  |  | m2 | a | 300 | 94.49563 | 20
[10 empty] | m | 4.306122
CALCULO DEL PCI
VALORES DEDUCIDOS | [8 empty] | CDT | Q | CDV
64 | 27 | 20 | 19 | 1.836735 |  |  |  |  | 131.8367 | 5 | 69
27 | 20 | 19 | 1.836735 | 2 |  |  |  |  | 69.83673 | 4 | 39
20 | 19 | 1.836735 | 2 | 2 |  |  |  |  | 44.83673 | 3 | 28
19 | 1.836735 | 2 | 2 | 2 |  |  |  |  | 26.83673 | 2 | 19
1.836735 | 2 | 2 | 2 | 2 |  |  |  |  | 9.836735 | 1 | 10
[9 empty] | HDV |  | 69
[9 empty] | PCI |  | 31
CLASIFICACIÓN
MALO

## ADIC 4
UNIVERSIDAD DE CUENCA
EVALUACIÓN DEL ÍNDICE DE CONDICIÓN DEL PAVIMENTO (PCI )
|  |  | Vía: | AZOGUES - COJITAMBO - DELEG - LA RAYA.
Evaluado por: |  | Diana Garcés V. | PAVIMENTO FLEXIBLE. CARPETA ASFÁLTIC A | [5 empty] | Área de tramo:
Fecha: | 13 de Enero del 2017 |  | Abscisa inicial: |  | 0+043 | Abscisa final: |  | 0+086 | 317.475 |  | m2
TIPOS DE FALLAS
1 Piel de cocodrilo m2 10 Fisuras Longit. y/o trans. m 2 Exudación m2 11 Parche m2 3 Fisuramiento en bloque m2 12 Agregado Pulido m2 4 Desniveles Localizados m2 13 Baches Unidad 5 Corrugación m2 14 Cruce de ferrocarril m2 6 Depresión m2 15 Surco en Huella (Ahuellamiento) m2 7 Fisuramiento en borde m2 16 Desplazamiento m2 8 Fisuramiento de reflexión m2 17 Fisuramiento de Resbalamiento m2 9 Desnivel carril/espaldón m2 18 Hinchamiento m2 . 19 Desmoronamiento / Intemperismo m2
INVENTARIO DE FALLAS EXISTENTES
Falla |  |  |  | Unidad | Severidad | LARGO m | ANCHO m | PROF. m | TOTAL
Baches |  |  |  | Unidad | a | 0.8 | 0.5 |  | 0.4 |  |  | adicional
Baches |  |  |  | Unidad | a | 0.7 | 0.4 |  | 0.28
Depresión |  |  |  | m2 | a | 30 | 7.5 | 0.25 | 225
Fisuras Longit. y/o trans. |  |  |  | m | a | 7.5 | 0.3 |  | 2.25
VALORES DEDUCIDOS DE FALLAS EXISTENTES
Falla |  |  |  | Unidad | Severidad | TOTAL | Densidad % | VD | VDT |  | q
Baches |  |  |  | Unidad | a | 0.68 | 0.2141901 | 0 | 77 |  | 2
Depresión |  |  |  | m2 | a | 225 | 70.87172 | 71
Fisuras Longit. y/o trans. |  |  |  | m | a | 2.25 | 0.7087172 | 6
[9 empty] | m | 3.663265
CALCULO DEL PCI
VALORES DEDUCIDOS | [7 empty] | CDT | Q | CDV
71 | 6 | [6 empty] | 77 | 2 | 50
6 | 2 | [6 empty] | 8 | 1 | 8
[8 empty] | HDV |  | 50
[8 empty] | PCI |  | 50
CLASIFICACIÓN
REGULAR

## TRAMO 9
UNIVERSIDAD DE CUENCA
EVALUACIÓN DEL ÍNDICE DE CONDICIÓN DEL PAVIMENTO (PCI )
|  |  | Vía: | AZOGUES - COJITAMBO - DELEG - LA RAYA.
Evaluado por: |  | Diana Garcés V. | PAVIMENTO FLEXIBLE. CARPETA ASFÁLTIC A | [5 empty] | Área de tramo:
Fecha: | 13 de Enero del 2017 |  | Abscisa inicial: |  | 10 + 865 | Abscisa final: |  | 10 + 908 | 317.475 |  | m2
TIPOS DE FALLAS
1 Piel de cocodrilo m2 10 Fisuras Longit. y/o trans. m 2 Exudación m2 11 Parche m2 3 Fisuramiento en bloque m2 12 Agregado Pulido m2 4 Desniveles Localizados m2 13 Baches Unidad 5 Corrugación m2 14 Cruce de ferrocarril m2 6 Depresión m2 15 Surco en Huella (Ahuellamiento) m2 7 Fisuramiento en borde m2 16 Desplazamiento m2 8 Fisuramiento de reflexión m2 17 Fisuramiento de Resbalamiento m2 9 Desnivel carril/espaldón m2 18 Hinchamiento m2 . 19 Desmoronamiento / Intemperismo m2
INVENTARIO DE FALLAS EXISTENTES
Falla |  |  |  | Unidad | Severidad | LARGO m | ANCHO m | PROF. m | TOTAL
Piel de cocodrilo |  |  |  | m2 | a | 13.4 | 1.1 |  | 14.74
Piel de cocodrilo |  |  |  | m2 | a | 4.3 | 0.8 |  | 3.44
Piel de cocodrilo |  |  |  | m2 | a | 3.6 | 1.1 |  | 3.96
Piel de cocodrilo |  |  |  | m2 | a | 1.6 | 0.8 |  | 1.28
Piel de cocodrilo |  |  |  | m2 | a | 7 | 0.9 |  | 6.3
Piel de cocodrilo |  |  |  | m2 | a | 5 | 1.2 |  | 6
Depresión |  |  |  | m2 | a | 8.5 | 3.2 |  | 27.2
Fisuramiento en borde |  |  |  | m2 | m | 15 | 0.3 |  | 4.5
Baches |  |  |  | Unidad | a | 0.2 | 0.3 |  | 0.06
VALORES DEDUCIDOS DE FALLAS EXISTENTES
Falla |  |  |  | Unidad | Severidad | TOTAL | Densidad % | VD | VDT |  | q
Piel de cocodrilo (a) |  |  |  | m2 | a | 35.72 | 11.25128 | 66 | 116 |  | 3
Depresión (a) |  |  |  | m2 | a | 27.2 | 8.567604 | 45
Fisuras de borde (m) |  |  |  | m2 | m | 4.5 | 1.417434 | 5
Baches (a) |  |  |  | Unidad | a | 0.06 | 0.01889913 | 0
[9 empty] | m | 4.122449
CALCULO DEL PCI
VALORES DEDUCIDOS | [7 empty] | CDT | Q | CDV
66 | 45 | 5 |  | 0 |  |  |  | 116 | 3 | 72
45 | 5 | 2 | [5 empty] | 52 | 2 | 39
5 | 2 | 2 | [5 empty] | 9 | 1 | 9
[8 empty] | HDV |  | 72
[8 empty] | PCI |  | 28
CLASIFICACIÓN
MALO

## ADIC 5.(ojo)
UNIVERSIDAD DE CUENCA
EVALUACIÓN DEL ÍNDICE DE CONDICIÓN DEL PAVIMENTO (PCI )
|  |  | Vía: | AZOGUES - COJITAMBO - DELEG - LA RAYA.
Evaluado por: |  | Diana Garcés V. | PAVIMENTO FLEXIBLE. CARPETA ASFÁLTIC A | [5 empty] | Área de tramo:
Fecha: | 13 de Enero del 2017 |  | Abscisa inicial: |  |  | Abscisa final: |  |  | 75 |  | m2
TIPOS DE FALLAS
1 Piel de cocodrilo m2 10 Fisuras Longit. y/o trans. m 2 Exudación m2 11 Parche m2 3 Fisuramiento en bloque m2 12 Agregado Pulido m2 4 Desniveles Localizados m2 13 Baches Unidad 5 Corrugación m2 14 Cruce de ferrocarril m2 6 Depresión m2 15 Surco en Huella (Ahuellamiento) m2 7 Fisuramiento en borde m2 16 Desplazamiento m2 8 Fisuramiento de reflexión m2 17 Fisuramiento de Resbalamiento m2 9 Desnivel carril/espaldón m2 18 Hinchamiento m2 . 19 Desmoronamiento / Intemperismo m2
INVENTARIO DE FALLAS EXISTENTES
Falla |  |  |  | Unidad | Severidad | LARGO m | ANCHO m | PROF. m | TOTAL
Depresión |  |  |  | m2 | a | 9.1 | 7.2 | 0.15 | 65.52
Piel de cocodrilo |  |  |  | m2 | a | 5.4 | 4.8 |  | 25.92
Exudación |  |  |  | m2 | b | 4 | 0.2 |  | 0.8
VALORES DEDUCIDOS DE FALLAS EXISTENTES
Falla |  |  |  | Unidad | Severidad | TOTAL | Densidad % | VD | VDT |  | q
Depresión |  |  |  | m2 | a | 65.52 | 87.36 | 73 | 152 |  | 3
Piel de cocodrilo |  |  |  | m2 | a | 25.92 | 34.56 | 76
Exudación |  |  |  | m2 | b | 0.8 | 1.066667 | 3
[9 empty] | m | 3.204082
CALCULO DEL PCI
VALORES DEDUCIDOS | [7 empty] | CDT | Q | CDV
76 | 73 | 3 | [5 empty] | 152 | 3 | 81
73 | 3 | 2 | [5 empty] | 78 | 2 | 57
3 | 2 | 2 | [5 empty] | 7 | 1 | 7
[8 empty] | HDV |  | 81
[8 empty] | PCI |  | 19
CLASIFICACIÓN
MUY MALO

## TRAMO 10
UNIVERSIDAD DE CUENCA
EVALUACIÓN DEL ÍNDICE DE CONDICIÓN DEL PAVIMENTO (PCI )
|  |  | Vía: | AZOGUES - COJITAMBO - DELEG - LA RAYA.
Evaluado por: |  | Diana Garcés V. | PAVIMENTO FLEXIBLE. CARPETA ASFÁLTIC A | [5 empty] | Área de tramo:
Fecha: | 13 de Enero del 2017 |  | Abscisa inicial: |  | 0+043 | Abscisa final: |  | 0+086 | 317.475 |  | m2
TIPOS DE FALLAS
1 Piel de cocodrilo m2 10 Fisuras Longit. y/o trans. m 2 Exudación m2 11 Parche m2 3 Fisuramiento en bloque m2 12 Agregado Pulido m2 4 Desniveles Localizados m2 13 Baches Unidad 5 Corrugación m2 14 Cruce de ferrocarril m2 6 Depresión m2 15 Surco en Huella (Ahuellamiento) m2 7 Fisuramiento en borde m2 16 Desplazamiento m2 8 Fisuramiento de reflexión m2 17 Fisuramiento de Resbalamiento m2 9 Desnivel carril/espaldón m2 18 Hinchamiento m2 . 19 Desmoronamiento / Intemperismo m2
INVENTARIO DE FALLAS EXISTENTES
Falla |  |  |  | Unidad | Severidad | LARGO m | ANCHO m | PROF. m | TOTAL
Piel de cocodrilo |  |  |  | m2 | a | 15.5 | 0.8 |  | 12.4
Piel de cocodrilo |  |  |  | m2 | a | 10 | 0.8 |  | 8
Piel de cocodrilo |  |  |  | m2 | a | 4 | 1 |  | 4
Exudación |  |  |  | m2 | b | 5.4 | 0.2 |  | 1.08
Fisuramiento Longit. y/o trans. |  |  |  | m | b | 3 | 0.3 | 0.02 | 0.9
Fisura de deslizamiento |  |  |  | m2 | m | 3 | 4 |  | 12
VALORES DEDUCIDOS DE FALLAS EXISTENTES
Falla |  |  |  | Unidad | Severidad | TOTAL | Densidad % | VD | VDT |  | q
Piel de cocodrilo (a) |  |  |  | m2 | a | 24.4 | 7.685645 | 69 | 98 |  | 2
Exudación (b) |  |  |  | m2 | b | 1.08 | 0.3401843 | 1
Fisuras Longit. y/o trans (b) |  |  |  | m | b | 0.9 | 0.2834869 | 0
Fisura de deslizamiento (m) |  |  |  | m2 | m | 12 | 3.779825 | 28
[9 empty] | m | 3.846939
CALCULO DEL PCI
VALORES DEDUCIDOS | [7 empty] | CDT | Q | CDV
69 | 28 | 1 | [5 empty] | 98 | 2 | 69
28 | 2 | [6 empty] | 30 | 1 | 30
[8 empty] | HDV |  | 69
[8 empty] | PCI |  | 31
CLASIFICACIÓN
MALO

## ADIC 5
UNIVERSIDAD DE CUENCA
EVALUACIÓN DEL ÍNDICE DE CONDICIÓN DEL PAVIMENTO (PCI )
|  |  |  | Vía: | AZOGUES - COJITAMBO - DELEG - LA RAYA.
Evaluado por: |  | Diana Garcés V. |  | PAVIMENTO FLEXIBLE. CARPETA ASFÁLTIC A | [5 empty] | Área de tramo:
Fecha: | 13 de Enero del 2017 |  |  | Abscisa inicial: |  | 0+043 | Abscisa final: |  | 0+086 | 317.475 |  | m2
TIPOS DE FALLAS
1 Piel de cocodrilo m2 10 Fisuras Longit. y/o trans. m 2 Exudación m2 11 Parche m2 3 Fisuramiento en bloque m2 12 Agregado Pulido m2 4 Desniveles Localizados m2 13 Baches Unidad 5 Corrugación m2 14 Cruce de ferrocarril m2 6 Depresión m2 15 Surco en Huella (Ahuellamiento) m2 7 Fisuramiento en borde m2 16 Desplazamiento m2 8 Fisuramiento de reflexión m2 17 Fisuramiento de Resbalamiento m2 9 Desnivel carril/espaldón m2 18 Hinchamiento m2 . 19 Desmoronamiento / Intemperismo m2
INVENTARIO DE FALLAS EXISTENTES
Falla |  |  |  |  | Unidad | Severidad | LARGO m | ANCHO m | PROF. m | TOTAL
Exudación |  |  |  |  | m2 | b | 2.8 | 0.35 |  | 0.98
Exudación |  |  |  |  | m2 | b | 9.6 | 0.55 |  | 5.28
Ahuellamiento |  |  |  |  | m2 | a | 18 | 0.4 |  | 7.2
Ahuellamiento |  |  |  |  | m2 | a | 15 | 0.3 |  | 4.5
Fisuras Longit. y/o trans. |  |  |  |  | m | b | 10 | 0.3 | 0.05 | 3
Depresión |  |  |  |  | m2 | a | 25 | 7.3 | 0.3 | 182.5
Desmoronamiento / Intemperismo |  |  |  |  | m2 | a | 18.7 | 7.3 |  | 136.51
VALORES DEDUCIDOS DE FALLAS EXISTENTES
Falla |  |  |  |  | Unidad | Severidad | TOTAL | Densidad % | VD | VDT |  | q
Exudación |  |  |  |  | m2 | b | 6.26 | 1.971809 | 5 | 173 |  | 4
Ahuellamiento |  |  |  |  | m2 | a | 11.7 | 3.68533 | 43
Fisuras Longit. y/o trans. |  |  |  |  | m | b | 3 | 0.9449563 | 2
Depresión |  |  |  |  | m2 | a | 182.5 | 57.48484 | 56
Desmoronamiento / Intemperismo |  |  |  |  | m2 | a | 136.51 | 42.99866 | 67
[10 empty] | m | 4.030612
CALCULO DEL PCI
VALORES DEDUCIDOS | [8 empty] | CDT | Q | CDV
67 | 56 | 43 | 5 | 2 |  |  |  |  | 173 | 4 | 92
56 | 43 | 5 | 2 | 2 |  |  |  |  | 108 | 3 | 69
43 | 5 | 2 | 2 | 2 |  |  |  |  | 54 | 2 | 41
5 | 2 | 2 | 2 | 2 |  |  |  |  | 13 | 1 | 13
[9 empty] | HDV |  | 92
[9 empty] | PCI |  | 8
CLASIFICACIÓN
FALLADO

## TRAMO 11
UNIVERSIDAD DE CUENCA
EVALUACIÓN DEL ÍNDICE DE CONDICIÓN DEL PAVIMENTO (PCI )
|  |  |  | Vía: | AZOGUES - COJITAMBO - DELEG - LA RAYA.
Evaluado por: |  | Diana Garcés V. |  | PAVIMENTO FLEXIBLE. CARPETA ASFÁLTIC A | [5 empty] | Área de tramo:
Fecha: | 13 de Enero del 2017 |  |  | Abscisa inicial: |  | 13 + 575 | Abscisa final: |  | 13 + 618 | 317.475 |  | m2
TIPOS DE FALLAS
1 Piel de cocodrilo m2 10 Fisuras Longit. y/o trans. m 2 Exudación m2 11 Parche m2 3 Fisuramiento en bloque m2 12 Agregado Pulido m2 4 Desniveles Localizados m2 13 Baches Unidad 5 Corrugación m2 14 Cruce de ferrocarril m2 6 Depresión m2 15 Surco en Huella (Ahuellamiento) m2 7 Fisuramiento en borde m2 16 Desplazamiento m2 8 Fisuramiento de reflexión m2 17 Fisuramiento de Resbalamiento m2 9 Desnivel carril/espaldón m2 18 Hinchamiento m2 . 19 Desmoronamiento / Intemperismo m2
INVENTARIO DE FALLAS EXISTENTES
Falla |  |  |  |  | Unidad | Severidad | LARGO m | ANCHO m | PROF. m | TOTAL
Piel de cocodrilo |  |  |  |  | m2 | a | 3.3 | 1.1 |  | 3.63
Piel de cocodrilo |  |  |  |  | m2 | a | 2.5 | 7.2 |  | 18
Hinchamiento |  |  |  |  | m2 | m | 3.3 | 7.2 |  | 23.76
Desmoronamiento / Intemperismo |  |  |  |  | m2 | m | 4.9 | 1.5 |  | 7.35
Agregado Pulido |  |  |  |  | m2 | a | 3 | 5 |  | 15
Baches |  |  |  | 3 | Unidad | a | 0.4 | 0.5 |  | 0.6
VALORES DEDUCIDOS DE FALLAS EXISTENTES
Falla |  |  |  |  | Unidad | Severidad | TOTAL | Densidad % | VD | VDT |  | q
Piel de cocodrilo (a) |  |  |  |  | m2 | a | 21.63 | 6.813135 | 57 | 125.5 |  | 4
Hinchamiento (m) |  |  |  |  | m2 | m | 23.76 | 7.484054 | 31
Desmoronamiento / Intemperismo (m) |  |  |  |  | m2 | m | 7.35 | 2.315143 | 10
Agregado Pulido (a) |  |  |  |  | m2 | a | 15 | 4.724781 | 0.5
Baches (a) |  |  |  |  | Unidad | a | 0.6 | 0.1889913 | 27
[10 empty] | m | 4.94898
CALCULO DEL PCI
VALORES DEDUCIDOS | [8 empty] | CDT | Q | CDV
57 | 31 | 27 | 10 | 0.5 | 0 |  |  |  | 125.5 | 4 | 72
31 | 27 | 10 | 0.5 | [5 empty] | 68.5 | 3 | 41
27 | 10 | 0.5 | 2 | [5 empty] | 39.5 | 2 | 30
10 | 0.5 | 2 | 2 | [5 empty] | 14.5 | 1 | 15
[9 empty] | HDV |  | 72
[9 empty] | PCI |  | 28
CLASIFICACIÓN
MALO

## ADIC 6
UNIVERSIDAD DE CUENCA
EVALUACIÓN DEL ÍNDICE DE CONDICIÓN DEL PAVIMENTO (PCI )
|  |  |  | Vía: | AZOGUES - COJITAMBO - DELEG - LA RAYA.
Evaluado por: |  | Diana Garcés V. |  | PAVIMENTO FLEXIBLE. CARPETA ASFÁLTIC A | [5 empty] | Área de tramo:
Fecha: | 13 de Enero del 2017 |  |  | Abscisa inicial: |  | 0+043 | Abscisa final: |  | 0+086 | 317.475 |  | m2
TIPOS DE FALLAS
1 Piel de cocodrilo m2 10 Fisuras Longit. y/o trans. m 2 Exudación m2 11 Parche m2 3 Fisuramiento en bloque m2 12 Agregado Pulido m2 4 Desniveles Localizados m2 13 Baches Unidad 5 Corrugación m2 14 Cruce de ferrocarril m2 6 Depresión m2 15 Surco en Huella (Ahuellamiento) m2 7 Fisuramiento en borde m2 16 Desplazamiento m2 8 Fisuramiento de reflexión m2 17 Fisuramiento de Resbalamiento m2 9 Desnivel carril/espaldón m2 18 Hinchamiento m2 . 19 Desmoronamiento / Intemperismo m2
INVENTARIO DE FALLAS EXISTENTES
Falla |  |  |  |  | Unidad | Severidad | LARGO m | ANCHO m | PROF. m | TOTAL
Hinchamiento |  |  |  |  | m2 | a | 10.3 | 7.2 | 0.38 | 74.16
Corrugación |  |  |  |  | m2 | m | 10 | 4 |  | 40
Desmoronamiento / Intemperismo |  |  |  |  | m2 | m | 6 | 2.5 |  | 15
Exudación |  |  |  |  | m2 | b | 11.1 | 0.3 |  | 3.33
Ahuellamiento |  |  |  |  | m2 | a | 6 | 0.2 |  | 1.2
VALORES DEDUCIDOS DE FALLAS EXISTENTES
Falla |  |  |  |  | Unidad | Severidad | TOTAL | Densidad % | VD | VDT |  | q
Hinchamiento |  |  |  |  | m2 | a | 74.16 | 23.35932 | 65 | 129 |  | 5
Corrugación |  |  |  |  | m2 | m | 40 | 12.59942 | 32
Desmoronamiento / Intemperismo |  |  |  |  | m2 | m | 15 | 4.724781 | 12
Exudación |  |  |  |  | m2 | b | 3.33 | 1.048901 | 4
Ahuellamiento |  |  |  |  | m2 | a | 1.2 | 0.3779825 | 16
[10 empty] | m | 4.214286
CALCULO DEL PCI
VALORES DEDUCIDOS | [8 empty] | CDT | Q | CDV
65 | 32 | 16 | 12 | 4 |  |  |  |  | 129 | 5 | 67
32 | 16 | 12 | 4 | 2 |  |  |  |  | 66 | 4 | 37
16 | 12 | 4 | 2 | 2 |  |  |  |  | 36 | 3 | 21
12 | 4 | 2 | 2 | 2 |  |  |  |  | 22 | 2 | 15
4 | 2 | 2 | 2 | 2 |  |  |  |  | 12 | 1 | 12
[9 empty] | HDV |  | 67
[9 empty] | PCI |  | 33
CLASIFICACIÓN
MALO

## TRAMO 12
UNIVERSIDAD DE CUENCA
EVALUACIÓN DEL ÍNDICE DE CONDICIÓN DEL PAVIMENTO (PCI )
|  |  |  | Vía: | AZOGUES - COJITAMBO - DELEG - LA RAYA.
Evaluado por: |  | Diana Garcés V. |  | PAVIMENTO FLEXIBLE. CARPETA ASFÁLTIC A | [5 empty] | Área de tramo:
Fecha: | 13 de Enero del 2017 |  |  | Abscisa inicial: |  | 14 + 930 | Abscisa final: |  | 14 + 973 | 317.475 |  | m2
TIPOS DE FALLAS
1 Piel de cocodrilo m2 10 Fisuras Longit. y/o trans. m 2 Exudación m2 11 Parche m2 3 Fisuramiento en bloque m2 12 Agregado Pulido m2 4 Desniveles Localizados m2 13 Baches Unidad 5 Corrugación m2 14 Cruce de ferrocarril m2 6 Depresión m2 15 Surco en Huella (Ahuellamiento) m2 7 Fisuramiento en borde m2 16 Desplazamiento m2 8 Fisuramiento de reflexión m2 17 Fisuramiento de Resbalamiento m2 9 Desnivel carril/espaldón m2 18 Hinchamiento m2 . 19 Desmoronamiento / Intemperismo m2
INVENTARIO DE FALLAS EXISTENTES
Falla |  |  |  |  | Unidad | Severidad | LARGO m | ANCHO m | PROF. m | TOTAL
Parche |  |  |  |  | m2 | b | 1.8 | 1.2 |  | 2.16
Parche |  |  |  |  | m2 | m | 4.3 | 2 |  | 8.6
Parche |  |  |  |  | m2 | m | 0.7 | 0.8 |  | 0.56
Parche |  |  |  |  | m2 | m | 0.8 | 0.8 |  | 0.64
Parche |  |  |  |  | m2 | b | 21.1 | 1.8 |  | 37.98
Desmoronamiento / Intemperismo |  |  |  |  | m2 | b | 0.43 | 7.5 |  | 3.225
Desmoronamiento / Intemperismo |  |  |  |  | m2 | b | 1.2 | 0.6 |  | 0.72
Agregado Pulido |  |  |  |  | m2 | a | 25 | 7.5 |  | 187.5
VALORES DEDUCIDOS DE FALLAS EXISTENTES
Falla |  |  |  |  | Unidad | Severidad | TOTAL | Densidad % | VD | VDT |  | q
Parche (b) |  |  |  |  | m2 | b | 40.14 | 12.64352 | 3 | 43 |  | 4
Parche (b) |  |  |  |  | m2 | m | 9.8 | 3.086857 | 18
Desmoronamiento / Intemperismo (b) |  |  |  |  | m2 | b | 3.945 | 1.242618 | 9
Agregado Pulido (a) |  |  |  |  | m2 | a | 187.5 | 59.05977 | 13
[10 empty] | m | 8.530612
CALCULO DEL PCI
VALORES DEDUCIDOS | [8 empty] | CDT | Q | CDV
18 | 13 | 9 | 3 | [5 empty] | 43 | 4 | 22
13 | 9 | 3 | 2 | [5 empty] | 27 | 3 | 15
9 | 3 | 2 | 2 | [5 empty] | 16 | 2 | 11
3 | 2 | 2 | 2 | [5 empty] | 9 | 1 | 9
[9 empty] | HDV |  | 22
[9 empty] | PCI |  | 78
CLASIFICACIÓN
MUY BUENO

## TRAMO 13
UNIVERSIDAD DE CUENCA
EVALUACIÓN DEL ÍNDICE DE CONDICIÓN DEL PAVIMENTO (PCI )
|  |  |  | Vía: | AZOGUES - COJITAMBO - DELEG - LA RAYA.
Evaluado por: |  | Diana Garcés V. |  | PAVIMENTO FLEXIBLE. CARPETA ASFÁLTIC A | [5 empty] | Área de tramo:
Fecha: | 13 de Enero del 2017 |  |  | Abscisa inicial: |  | 0+043 | Abscisa final: |  | 0+086 | 317.475 |  | m2
TIPOS DE FALLAS
1 Piel de cocodrilo m2 10 Fisuras Longit. y/o trans. m 2 Exudación m2 11 Parche m2 3 Fisuramiento en bloque m2 12 Agregado Pulido m2 4 Desniveles Localizados m2 13 Baches Unidad 5 Corrugación m2 14 Cruce de ferrocarril m2 6 Depresión m2 15 Surco en Huella (Ahuellamiento) m2 7 Fisuramiento en borde m2 16 Desplazamiento m2 8 Fisuramiento de reflexión m2 17 Fisuramiento de Resbalamiento m2 9 Desnivel carril/espaldón m2 18 Hinchamiento m2 . 19 Desmoronamiento / Intemperismo m2
INVENTARIO DE FALLAS EXISTENTES
Falla |  |  |  |  | Unidad | Severidad | LARGO m | ANCHO m | PROF. m | TOTAL
Parche |  |  |  |  | m2 | m | 2.3 | 1.2 |  | 2.76
Parche |  |  |  |  | m2 | m | 1 | 1 |  | 1 |  |  | deleg
Parche |  |  |  |  | m2 | m | 1 | 0.8 |  | 0.8 |  |  | ancho de via | 7.3
Fisuramiento en borde |  |  |  |  | m2 | m | 30.5 | 0.3 |  | 9.15
Surco en Huella (Ahuellamiento) |  |  |  |  | m2 | m | 30.5 | 0.3 |  | 9.15
Fisuramiento Longit. y/o trans. |  |  |  |  | m | m | 7 | 0.3 |  | 2.1
Piel de cocodrilo |  |  |  |  | m2 | m | 2 | 1 |  | 2
Hinchamiento |  |  |  |  | m2 | m | 2.3 | 7.3 |  | 16.79
VALORES DEDUCIDOS DE FALLAS EXISTENTES
Falla |  |  |  |  | Unidad | Severidad | TOTAL | Densidad % | VD | VDT |  | q
Parche |  |  |  |  | m2 | m | 4.56 | 1.436334 | 11 | 95 |  | 5
Fisuramiento en borde |  |  |  |  | m2 | m | 9.15 | 2.882117 | 9
Ahuellamiento |  |  |  |  | m2 | m | 9.15 | 2.882117 | 29
Fisuramiento Longit. y/o trans. |  |  |  |  | m | m | 2.1 | 0.6614694 | 1
Piel de cocodrilo. |  |  |  |  | m2 | m | 2 | 0.6299709 | 18
Hinchamiento |  |  |  |  | m2 | m | 16.79 | 5.288605 | 27 | m | 7.520408
CALCULO DEL PCI
VALORES DEDUCIDOS | [8 empty] | CDT | Q | CDV
29 | 27 | 18 | 11 | 9 | 1 |  |  |  | 95 | 5 | 50
27 | 18 | 11 | 9 | 2 |  |  |  |  | 67 | 4 | 38
18 | 11 | 9 | 2 | 2 |  |  |  |  | 42 | 3 | 25
11 | 9 | 2 | 2 | 2 |  |  |  |  | 26 | 2 | 14
9 | 2 | 2 | 2 | 2 |  |  |  |  | 17 | 1 | 17
1
[9 empty] | HDV |  | 50
[9 empty] | PCI |  | 50
CLASIFICACIÓN
REGULAR

## TRAMO 14
UNIVERSIDAD DE CUENCA
EVALUACIÓN DEL ÍNDICE DE CONDICIÓN DEL PAVIMENTO (PCI )
|  |  |  | Vía: | AZOGUES - COJITAMBO - DELEG - LA RAYA.
Evaluado por: |  | Diana Garcés V. |  | PAVIMENTO FLEXIBLE. CARPETA ASFÁLTIC A | [5 empty] | Área de tramo:
Fecha: | 13 de Enero del 2017 |  |  | Abscisa inicial: |  | 17 + 640 | Abscisa final: |  | 17 + 683 | 317.475 |  | m2
TIPOS DE FALLAS
1 Piel de cocodrilo m2 10 Fisuras Longit. y/o trans. m 2 Exudación m2 11 Parche m2 3 Fisuramiento en bloque m2 12 Agregado Pulido m2 4 Desniveles Localizados m2 13 Baches Unidad 5 Corrugación m2 14 Cruce de ferrocarril m2 6 Depresión m2 15 Surco en Huella (Ahuellamiento) m2 7 Fisuramiento en borde m2 16 Desplazamiento m2 8 Fisuramiento de reflexión m2 17 Fisuramiento de Resbalamiento m2 9 Desnivel carril/espaldón m2 18 Hinchamiento m2 . 19 Desmoronamiento / Intemperismo m2
INVENTARIO DE FALLAS EXISTENTES
Falla |  |  |  |  | Unidad | Severidad | LARGO m | ANCHO m | PROF. m | TOTAL
Desmoronamiento / Intemperismo |  |  |  |  | m2 | a | 42.2 | 7.5 | 0.42 | 316.5
Hinchamiento |  |  |  |  | m2 | a | 19.2 | 6.2 |  | 119.04
Fisuramiento Longit. y/o trans. |  |  |  |  | m | a | 40 | 0.7 |  | 28
Baches |  |  |  | 10 | unidad | a | 0.7 | 0.7 |  | 4.9
VALORES DEDUCIDOS DE FALLAS EXISTENTES
Falla |  |  |  |  | Unidad | Severidad | TOTAL | Densidad % | VD | VDT |  | q
Desmoronamiento / Intemperismo |  |  |  |  | m2 | a | 316.5 | 99.69289 | 77 | 233 |  | 4
Hinchamiento |  |  |  |  | m2 | a | 119.04 | 37.49587 | 100
Fisuramiento Longit. y/o trans. |  |  |  |  | m | a | 28 | 8.819592 | 30
Baches |  |  |  |  | Unidad | a | 4.9 | 1.543429 | 26
[10 empty] | m | 1
CALCULO DEL PCI
VALORES DEDUCIDOS | [8 empty] | CDT | Q | CDV
100 | 77 | 30 | 26 | [5 empty] | 233 | 4 | 100
[9 empty] | HDV |  | 100
[9 empty] | PCI |  | 0
CLASIFICACIÓN
FALLADO

## ADIC 7
UNIVERSIDAD DE CUENCA
EVALUACIÓN DEL ÍNDICE DE CONDICIÓN DEL PAVIMENTO (PCI )
|  |  |  | Vía: | AZOGUES - COJITAMBO - DELEG - LA RAYA.
Evaluado por: |  | Diana Garcés V. |  | PAVIMENTO FLEXIBLE. CARPETA ASFÁLTIC A | [5 empty] | Área de tramo:
Fecha: | 13 de Enero del 2017 |  |  | Abscisa inicial: |  | 0+043 | Abscisa final: |  | 0+086 | 317.475 |  | m2
TIPOS DE FALLAS
1 Piel de cocodrilo m2 10 Fisuras Longit. y/o trans. m 2 Exudación m2 11 Parche m2 3 Fisuramiento en bloque m2 12 Agregado Pulido m2 4 Desniveles Localizados m2 13 Baches Unidad 5 Corrugación m2 14 Cruce de ferrocarril m2 6 Depresión m2 15 Surco en Huella (Ahuellamiento) m2 7 Fisuramiento en borde m2 16 Desplazamiento m2 8 Fisuramiento de reflexión m2 17 Fisuramiento de Resbalamiento m2 9 Desnivel carril/espaldón m2 18 Hinchamiento m2 . 19 Desmoronamiento / Intemperismo m2
INVENTARIO DE FALLAS EXISTENTES
Falla |  |  |  |  | Unidad | Severidad | LARGO m | ANCHO m | PROF. m | TOTAL
Depresión |  |  |  |  | m2 | a | 23.5 | 8.3 | 0.95 | 195.05
Agregado pulido |  |  |  |  | m2 | a | 15 | 7.5 |  | 112.5
Fisura en borde |  |  |  |  | m2 | a | 25 | 0.3 |  | 7.5
Fisura en borde |  |  |  |  | m2 | a | 30 | 0.3 |  | 9
Desmoronamiento / Intemperismo |  |  |  |  | m2 | a | 23 | 8.3 |  | 190.9
VALORES DEDUCIDOS DE FALLAS EXISTENTES
Falla |  |  |  |  | Unidad | Severidad | TOTAL | Densidad % | VD | VDT |  | q
Depresión |  |  |  |  | m2 | a | 195.05 | 61.43791 | 72 | 169 |  | 4
Agregado pulido |  |  |  |  | m2 | a | 112.5 | 35.43586 | 9
Fisura en borde |  |  |  |  | m2 | a | 16.5 | 5.19726 | 17
Desmoronamiento / Intemperismo |  |  |  |  | m2 | a | 190.9 | 60.13072 | 71
[10 empty] | m | 3.571429
CALCULO DEL PCI
VALORES DEDUCIDOS | [8 empty] | CDT | Q | CDV
72 | 71 | 17 | 9 | [5 empty] | 169 | 4 | 90
71 | 17 | 9 | 2 | [5 empty] | 99 | 3 | 60
17 | 9 | 2 | 2 | [5 empty] | 30 | 2 | 22
9 | 2 | 2 | 2 | [5 empty] | 15 | 1 | 15
[9 empty] | HDV |  | 90
[9 empty] | PCI |  | 10
CLASIFICACIÓN
FALLADO

## TRAMO 15
UNIVERSIDAD DE CUENCA
EVALUACIÓN DEL ÍNDICE DE CONDICIÓN DEL PAVIMENTO (PCI )
|  |  |  | Vía: | AZOGUES - COJITAMBO - DELEG - LA RAYA.
Evaluado por: |  | Diana Garcés V. |  | PAVIMENTO FLEXIBLE. CARPETA ASFÁLTIC A | [5 empty] | Área de tramo:
Fecha: | 13 de Enero del 2017 |  |  | Abscisa inicial: |  | 18 + 995 | Abscisa final: |  | 19 + 038 | 317.475 |  | m2
TIPOS DE FALLAS
1 Piel de cocodrilo m2 10 Fisuras Longit. y/o trans. m 2 Exudación m2 11 Parche m2 3 Fisuramiento en bloque m2 12 Agregado Pulido m2 4 Desniveles Localizados m2 13 Baches Unidad 5 Corrugación m2 14 Cruce de ferrocarril m2 6 Depresión m2 15 Surco en Huella (Ahuellamiento) m2 7 Fisuramiento en borde m2 16 Desplazamiento m2 8 Fisuramiento de reflexión m2 17 Fisuramiento de Resbalamiento m2 9 Desnivel carril/espaldón m2 18 Hinchamiento m2 . 19 Desmoronamiento / Intemperismo m2
INVENTARIO DE FALLAS EXISTENTES
Falla |  |  |  |  | Unidad | Severidad | LARGO m | ANCHO m | PROF. m | TOTAL
Exudación |  |  |  |  | m2 | b | 2 | 0.2 |  | 0.4
Exudación |  |  |  |  | m2 | b | 3.3 | 0.4 |  | 1.32
Exudación |  |  |  |  | m2 | b | 30 | 2.1 |  | 63
Exudación |  |  |  |  | m3 | b | 20 | 2.1 |  | 42
Exudación |  |  |  |  | m2 | b | 9 | 2.1 |  | 18.9
Agregado Pulido |  |  |  |  | m2 | a | 42 | 7.3 |  | 306.6
Fisuramiento Longit. y/o trans. |  |  |  |  | m | b | 6 | 0.3 | 0.02 | 1.8
Surco en Huella (Ahuellamiento) |  |  |  |  | m2 | m | 40 | 0.15 |  | 6
VALORES DEDUCIDOS DE FALLAS EXISTENTES
Falla |  |  |  |  | Unidad | Severidad | TOTAL | Densidad % | VD | VDT |  | q
Exudación (b) |  |  |  |  | m2 | b | 125.62 | 39.56847 | 26 | 75 |  | 4
Agregado Pulido (a) |  |  |  |  | m2 | a | 306.6 | 96.57453 | 19
Fisuramiento Longit. y/o trans (b) |  |  |  |  | m | b | 1.8 | 0.5669738 | 5
Ahuellamiento (m) |  |  |  |  | m2 | m | 6 | 1.889913 | 25
[10 empty] | m | 7.795918
CALCULO DEL PCI
VALORES DEDUCIDOS | [8 empty] | CDT | Q | CDV
26 | 25 | 19 | 5 | 5 | 0 |  |  |  | 80 | 4 | 46
25 | 19 | 5 | 5 | 2 |  |  |  |  | 56 | 3 | 36
19 | 5 | 5 | 2 | 2 |  |  |  |  | 33 | 2 | 25
5 | 5 | 2 | 2 | 2 |  |  |  |  | 16 | 1 | 16
[9 empty] | HDV |  | 46
[9 empty] | PCI |  | 54
CLASIFICACIÓN
REGULAR

## ADIC 8
UNIVERSIDAD DE CUENCA
EVALUACIÓN DEL ÍNDICE DE CONDICIÓN DEL PAVIMENTO (PCI )
|  |  |  | Vía: | AZOGUES - COJITAMBO - DELEG - LA RAYA.
Evaluado por: |  | Diana Garcés V. |  | PAVIMENTO FLEXIBLE. CARPETA ASFÁLTIC A | [5 empty] | Área de tramo:
Fecha: | 13 de Enero del 2017 |  |  | Abscisa inicial: |  | 0+043 | Abscisa final: |  | 0+086 | 317.475 |  | m2
TIPOS DE FALLAS
1 Piel de cocodrilo m2 10 Fisuras Longit. y/o trans. m 2 Exudación m2 11 Parche m2 3 Fisuramiento en bloque m2 12 Agregado Pulido m2 4 Desniveles Localizados m2 13 Baches Unidad 5 Corrugación m2 14 Cruce de ferrocarril m2 6 Depresión m2 15 Surco en Huella (Ahuellamiento) m2 7 Fisuramiento en borde m2 16 Desplazamiento m2 8 Fisuramiento de reflexión m2 17 Fisuramiento de Resbalamiento m2 9 Desnivel carril/espaldón m2 18 Hinchamiento m2 . 19 Desmoronamiento / Intemperismo m2
INVENTARIO DE FALLAS EXISTENTES
Falla |  |  |  |  | Unidad | Severidad | LARGO m | ANCHO m | PROF. m | TOTAL
Agregado pulido |  |  |  |  | m2 | a | 36.7 | 7 |  | 256.9
Parche |  |  |  |  | m2 | a | 1.4 | 0.8 |  | 1.12
Parche |  |  |  |  | m2 | a | 1.5 | 0.3 |  | 0.45
Parche |  |  |  |  | m2 | a | 2.7 | 0.6 |  | 1.62 |  |  | regreso
Parche |  |  |  |  | m2 | a | 12.7 | 2.5 |  | 31.75 |  |  | ancho de via | 7
Bache |  |  |  | 2 | Unidad | m | 0.8 | 0.5 |  | 0.8
Ahuellamiento |  |  |  |  | m2 | b | 42 | 0.3 |  | 12.6
VALORES DEDUCIDOS DE FALLAS EXISTENTES
Falla |  |  |  |  | Unidad | Severidad | TOTAL | Densidad % | VD | VDT |  | q
Parche |  |  |  |  | m2 | a | 34.94 | 11.00559 | 72 | 154 |  | 4
Bache |  |  |  |  | Unidad | a | 0.8 | 0.2519883 | 31
Ahuellamiento |  |  |  |  | m2 | m | 12.6 | 3.968816 | 33
Agregado Pulido |  |  |  |  | m2 | a | 256.9 | 80.91976 | 18
[10 empty] | m | 3.571429
CALCULO DEL PCI
VALORES DEDUCIDOS | [8 empty] | CDT | Q | CDV
72 | 33 | 31 | 18 | [5 empty] | 154 | 4 | 84
33 | 31 | 18 | 2 | [5 empty] | 84 | 3 | 54
31 | 18 | 2 | 2 | [5 empty] | 53 | 2 | 39
18 | 2 | 2 | 2 | [5 empty] | 24 | 1 | 29
[9 empty] | HDV |  | 84
[9 empty] | PCI |  | 16
CLASIFICACIÓN
MUY MALO

## TRAMO 16
UNIVERSIDAD DE CUENCA
EVALUACIÓN DEL ÍNDICE DE CONDICIÓN DEL PAVIMENTO (PCI )
|  |  | Vía: | AZOGUES - COJITAMBO - DELEG - LA RAYA.
Evaluado por: |  | Diana Garcés V. | PAVIMENTO FLEXIBLE. CARPETA ASFÁLTIC A | [5 empty] | Área de tramo:
Fecha: | 13 de Enero del 2017 |  | Abscisa inicial: |  | 20 + 350 | Abscisa final: |  | 20 + 393 | 317.475 |  | m2
TIPOS DE FALLAS
1 Piel de cocodrilo m2 10 Fisuras Longit. y/o trans. m 2 Exudación m2 11 Parche m2 3 Fisuramiento en bloque m2 12 Agregado Pulido m2 4 Desniveles Localizados m2 13 Baches Unidad 5 Corrugación m2 14 Cruce de ferrocarril m2 6 Depresión m2 15 Surco en Huella (Ahuellamiento) m2 7 Fisuramiento en borde m2 16 Desplazamiento m2 8 Fisuramiento de reflexión m2 17 Fisuramiento de Resbalamiento m2 9 Desnivel carril/espaldón m2 18 Hinchamiento m2 . 19 Desmoronamiento / Intemperismo m2
INVENTARIO DE FALLAS EXISTENTES
Falla |  |  |  | Unidad | Severidad | LARGO m | ANCHO m | PROF. m | TOTAL
Parche |  |  |  | m2 | m | 1.4 | 2.8 |  | 3.92
Parche |  |  |  | m2 | m | 2 | 0.4 |  | 0.8
Ahuellamiento |  |  |  | m2 | b | 12 | 0.25 |  | 3
Agregado Pulido |  |  |  | m2 | a | 8 | 5 |  | 40
VALORES DEDUCIDOS DE FALLAS EXISTENTES
Falla |  |  |  | Unidad | Severidad | TOTAL | Densidad % | VD | VDT |  | q
Parche |  |  |  | m2 | m | 4.72 | 1.486731 | 14 | 28 |  | 3
Ahuellamiento |  |  |  | m2 | b | 3 | 0.9449563 | 9
Agregado Pulido |  |  |  | m2 | a | 40 | 12.59942 | 5
[9 empty] | m | 8.897959
CALCULO DEL PCI
VALORES DEDUCIDOS | [7 empty] | CDT | Q | CDV
14 | 9 | 5 | [5 empty] | 28 | 3 | 18
9 | 5 | 2 | [5 empty] | 16 | 2 | 14
5 | 2 | 2 | [5 empty] | 9 | 1 | 10
[8 empty] | HDV |  | 18
[8 empty] | PCI |  | 82
CLASIFICACIÓN
MUY BUENO